## Wiegleb 1777
WIEGLEB, J.C., “Chemisch Untersuchung einiger künstlichen Metallarten, woraus verschiedene aus dem Altertum herrührende Instrumente versertiget gewesen, welche im vorigen Jahre in einer benachbarten Gegend gefunden worden find.” Acta Academiae Electoralis Moguntinae Scientiarum Utilium, quae Erfurti est, 50-57 (1777)
§ 2: 18 to 20 parts of copper to 1 part tin (c4.8-5.3%
Sn)
§ 9: 7 to 8 parts of copper and 1 part tin (c11.1-12.5%
Sn)
§ 13: 30 parts of copper and 1 part tin (c3.2% Sn).

## Dize 1790, 1799
DIZÉ, M.J.J., “Analyse du cuivre, avec lequel les Anciens fabriquoient leurs Médailles, les Instruments tranchans.” Observations sur la Physique, sur l'Histoire Naturelle et sur les Arts 36, 272-276 (1790).
No | Source | Description | %Sn
1 | Medailles Romaines | medaille ancienne, de cuivre rouge | 0.83
2 | Medailles Romaines | medaille ancienne, de cuivre moins rouge | 10.22
3 | Medailles Romaines | medaille ancienne, de cuivre moins rouge | 7.83
4 | Medailles Romaines | medaille ancienne, de cuivre plus aigre | 9 | This should be 6.92%
5 | Medailles Romaines | medaille ancienne, toit prseque malleable | 0.42
6 | Medailles Grecques | d'un cuivre tres-aigre | 4.007
7 | Medailles Gauloises | d'un cuivre aigre & fragile | 9
8 | Medailles Gauloises | d'un cuivre plus aigre & plus fragile encore | 24.3
DIZÉ, M.J.J., “Mémoire sur la séparation, par la voie humide, du zinc uni a cuivre, alliage connu sous la dénomination de cuivre jaune, de laiton et de similor; suivi d’une analyse de cinq espèces de monnoies de cuivre, grecques et romaines.” Journal de Physique, de Chimie, D’Histoire Naturelle et Des Arts XLVIII, 173-183 (1799)
|  |  | %Sn | %Zn | %Cu | Sum
1 | Grecque | Aigre de couleur blanchâtre | 4 | 2.78 | 93.22 | 100
2 | Grecque de Sicile | D'un cuivre tres pâle | 5.5 | 5.5 | 89 | 100
3 | Grecque de Sicile | Aigre, ayant unr sassure blanchât | 2.5 | 0 | 97.5 | 100
4 | Romaine | Cuivre aigre, blanc, comme le métal des cloches | 0.5 | 3.33 | 96.17 | 100
5 | Romaine | Cuivre jaune | 0.25 | 5 | 94.75 | 100
j"e suis force de réclamer la priorité de cette analyse sur celle qui à été publiee dans les annales de chime 68, page 150, de l'an V, sous le titre d'Observations et experiences sur la composition de quelques armes et instruments des anciens, par Georges Pearson, extrait des articles appartenant a la chimie, dans les Transactions de la societe royale des Londres, pour les annees 1794, 1795 et 1796. L'analyse de Georges Pearson, traduite et publiee par Venturi, n'etant qu'une confirmation bien posterieure a celle que j'ai publiee en 1789, je crois qu'il m'est permis de consigner ici ma juste reclamation a ce sujet, en faveur la priorite qui m'est due."
I force claim the priority of this analysis which has been published in the Annals of chime 68, page 150, of the fifth year, under the title of Observations and experiments on the composition of some weapons and instruments of old by George Pearson, extract articles belonging to chemistry, in the Transactions of the Royal society of London, for the years 1794, 1795 and 1796. the analysis of George Pearson, translated and published by Venturi, being not that confirmation well posterior to that I published in 1789, I think it's allowed me to record here my fair claim shall, for the priority that is due me

## Klaproth 1792-3
KLAPROTH, M.H., “Mémoire de numismatique docimastique.” Mémoires de l’Academie Royale des Sciences et Belles-Lettres depuis l’avénement de Fréderic Guillaume II au Trône. (Classe de Philosophie Expérimentale) 45, 97-113 (1792/3)
Monnies grecques, de la grande Grece et de Sicile
1. Syracusian, roi Hieron 233/20/13/1 grains Cu/Pb/Sn/Fe
2. medaille Syracusian Apollo/Delphes 61.5/8/4.5 grains Cu/Pb/Sn
3. monnie napolitaine Appollo 54/17/7 grains Cu/Pb/Sn
4. monnie des Centoripiniens Jupiter 142/14/11 Cu/Sn/Pb
5. monnie des Bruttiens Mars 218/28/12 Cu/Pb/Sn
6. monnie des Mamertins Apollo 165/15/14/1 Cu/Sn/Pb/Ag
Monnies Romaines du premier siecle de la monarchie
A Monnies Rouge de cuivre
7 | Augustus (Divus Augustus Pater) 144 grains pure Cu
8 | Caligula/Vesta 141 grains pure Cu
9 | Vespasian 176 grains pure Cu
B Monnies jaune de laiton
10 | Castor and Pollux (Ceasar Augustus Germanicus) 119/31 grains Cu/Zn
11 | monnie frappe a l’honeur des deux fils de Germanicus Neron & Drusus 187/46 grains Cu/Zn
12 | Tiberius Claudius 296/84 grains Cu/Zn
13 | Vespasian 293/59/4/3/1 grains Cu/Zn/Pb/Sn/Fe
14 | Trajan 326/53/3 Cu/Zn/Sn
15 | Trajan 294/60/11 Cu/Zn/Sn
Converted analyses:
| Cu | Pb | Sn | Fe | Ag
1 | 87.3 | 7.49 | 4.87 | 0.37
2 | 83.1 | 10.8 | 6.08
3 | 69.2 | 21.8 | 8.97
4 | 85 | 6.59 | 8.38
5 | 84.5 | 10.9 | 4.65
6 | 84.6 | 7.18 | 7.69 |  | 0.51
7 | 100
8 | 100
9 | 100
| Cu | Zn | Pb | Sn | Fe
10 | 79.3 | 20.7
11 | 80.3 | 19.7
12 | 77.9 | 22.1
13 | 81.4 | 16.4 | 1.11 | 0.83 | 0.28
14 | 85.3 | 13.9 |  | 0.79
15 | 80.5 | 16.4 |  | 3.01

## Pearson 1796
PEARSON, G., “Observations on some metallic arms and utensils; with experiments to determine their composition.” Philosophical Transactions of the Royal Society of London 86, 395-451 (1796).
No. | Date | Object | Source | %Sn | Comments
I | Roman | Lituus | River Witham | 12
II | Roman | Spear-head | River near Fiskerton | 14 | contained Ag
III | Roman | Sauce-pan | River Witham | 14
IV | Danish/Saxon | Scabbard | River Witham | 10
V | Ancient Britons, etc. | Celt No. 1 | Ballrichen, Ireland | 9
VI | Ancient Britons, etc. | Celt No. 2 | Cumberland | 9
VII | Ancient Britons, etc. | Celt No. 3 |  | 12
these ancient instruments contain none of the metals but copper and tin…'
1. 'They do not contain gold, silver or platina'
2. 'They do not contain lead'.
3. 'They do not contain iron'.
4. 'They do not contain zinc'
5. 'Bismuth would have appeared….'
6. 'Manganese would have been seen…..'
7. 'Arsenic would have manifested itself…'
8. 'Antimony would have produced….'
9. 'Cobalt would have been detected…'
10. 'It is not at all probable that nickel was present.'
11. Molybdaena, and quicksilver ……it is utterly unreasonable'.
As for … tungsten, uranite, menackanite, and titanite, we have not yet had sufficeint evidence to prove….'

## Mongez 1804
MONGEZ, A., “Mémoire sur le bronze des anciens et sur une épée antique.” Mémoires de l’Institut National, Classe de Littérature et Beaux-arts V, 187-228 (1804)
Mongez 1804a ("Lu le 16 prairial an 9") |  |  | wt sample (gr) | wt Sn (gr) | %Sn | My calculation | Source
Romaines des empereurs depuis Néron | 1 | Assez malléable | 150 | 1.25 | 0.8333333 | 0.833 | Dizé 1790
| 2 | Très-aigre,éclatant sous le ciseau | 150 | 16.16667 | 10.22222 | 10.78 | Dizé 1790
| 3 | Un peu plus malléable que le no. 2 | 150 | 10.75 | 7.166667 | 7.17 | Dizé 1790
| 4 | Plus aigre que tous les nos. précédens | 300 | 20.75 | 9 | 6.92 | Dizé 1790
| 5 | Presque malléable | 20 | 0.8333333 | 0.4166667 | 0.42 | Dizé 1790
Grecques de Syracuse | 6 | Aigre et fragile | 300 | 12.02174 | 4.007246 | 4.01 | Dizé 1790
Gauloises | 7 | Très-aigre | 50 | 4.5 | 9 | 9 | Dizé 1790
| 8 | Le plus aigre et le plus fragile (sa couler étoit celle d'acier, mais un peu plus sombre) | 50 | 12.16667 | 24.33333 | 24.3 | Dizé 1790
| 9 | Clou antique | 200 | 15.25 | 7.75 | 7.63
|  |  | Cu | Sn | Zn
|  | Épée (Darcet) | 87.47 | 12.53 | tr | (no Fe ou As)
MONGEZ, A., “Second mémoire sur le bronze antique, sur des épées et un anneau élastique des anciens.” Mémoires de l’Institut National, Classe de Littérature et Beaux-arts V, 496-516 (1804).
Mongez 1804b ("Lu le 8 frimaire an 10") |  | Épée 1 | 96 |  | (Darcet)
|  | Épée 2 | 85 | 15 | (Darcet)
|  | rivet in 2 |  | 5 | (Darcet)
|  | Épée 3 |  | 10 | (Darcet)
|  | Anneu élastque de bronze |  | 8.75 | (Darcet)
(weights probably in grains = approx 65 mg)

## Klaproth 1808
KLAPROTH, M.H., “Recherches chimiques sur la composition de quelques armes et ustensiles de bronze antiques”, Magasin Encyclopédique III, 298-312 (1808).
1. Epée antique, March de Brandebourg
| Cu 89% | Sn 11%
| Mongez (1804): |  | 87.57% Cu | 15.53% Sn | (Darcet)
|  |  | 85 | 15 |  | (clous 5% Sn)
|  |  | 90 | 10
4
2. Alliage metallique de couteaux recourbes antiques
| Merz, Mulfeld |  | Cu 85 | Sn 15
| Ile de Rugen |  | Cu 87 | Sn 13
3. Anneau antiques, Romaines, Rhin
| Cu 91 | Sn 9
4. Fragment d'airan grec (fibule Sicile)
| Cu 89 | Sn 11
5. Clous antiques
| Cu 97.75 | Sn 2.25
6. Coupe antique grec, Naples
| Cu 86 | Sn 14
7. Quadrige de Chio
| Cu 99.3 | Sn 0.7

## Klaproth 1815
KLAPROTH, M.H., “Chemische Abhandlungen Gemischten Inhalts” (Vol. 6. of “Beiträge zur Chemischen Kenntniss der Mineralkörper”), Nicholaischen Buchhandlung, Berlin und Stettin (1815).
21. III. Beitrag zur ältern numismatischen Dokimasie | [8 empty] | Source
Note: weights are given in 'gran.' = grain = approx. 65 mg
30. A. Griechische Münzen aus Gros-Griechenland und Sicilien
|  |  | Kupfer | Blei | Zinn | Eisen | Silber | Total wt.
1 | Eine syrakusische Münze vom König Hiero | wt. (gran.). | 233 | 20 | 13 | 1 |  | 267 | Klaproth 1792 No. 1
|  | % (my calc.) | 87.27 | 7.49 | 4.87 | 0.37
2 | Ebenfalls eine syrakusische Münze | wt. (gran.). | 61.5 | 8 | 4.5 |  |  | 74 | Klaproth 1792 No. 2
|  | % (my calc.) | 83.11 | 10.81 | 6.08
3 | Eine neapolitanische Münze | wt. (gran.). | 54 | 17 | 7 |  |  | 78 | Klaproth 1792 No. 3
|  | % (my calc.) | 69.23 | 21.79 | 8.97
4 | Eine Münze der Kenturipiner | wt. (gran.). | 142 | 11 | 14 |  |  | 167 | Klaproth 1792 No. 4
|  | % (my calc.) | 85.03 | 6.59 | 8.38
5 | Eine Münze der Bruttier | wt. (gran.). | 218 | 28 | 12 |  |  | 258
|  | % (my calc.) | 84.5 | 10.85 | 4.65
6 | Eine Münze der Mamertiner | wt. (gran.). | 165 | 14 | 15 |  | 1 | 195 | Klaproth 1792 No. 6
|  | % (my calc.) | 84.62 | 7.18 | 7.69 |  | 0.51 |  |  | 6
33. B. Römisscher Münzen, aus dem ersten Jahrhundert der Monarchie.
|  |  | Kupfer | Zink | Blei | Zinn | Eisen | Total wt.
7 | Augustus |  | 100 | [5 empty] | Klaproth 1792 No. 7
8 | Caligula |  | 100 | [5 empty] | Klaproth 1792 No. 8
9 | Vespasianus |  | 100 | [5 empty] | Klaproth 1792 No. 9
10 | Caesar Augustus Germanicus | wt. (gran.). | 119 | 31 |  |  |  | 150 | Klaproth 1792 No. 10
|  | % (my calc.) | 79.33 | 20.67
11 | Germanicus Söhne, Nero und Drusus | wt. (gran.). | 187 | 46 |  |  |  | 233 | Klaproth 1792 No. 11
|  | % (my calc.) | 80.26 | 19.74
12 | Tiberius Claudius | wt. (gran.). | 296 | 84 |  |  |  | 380 | Klaproth 1792 No. 12
|  | % (my calc.) | 77.89 | 22.11
13 | Vespasianus | wt. (gran.). | 293 | 59 | 4 | 3 | 1 | 360 | Klaproth 1792 No. 13
|  | % (my calc.) | 81.39 | 16.39 | 1.11 | 0.83 | 0.28
14 | Trajanus | wt. (gran.). | 326 | 59 |  | 3 |  | 388 | Klaproth 1792 No. 14
|  | % (my calc.) | 84.02 | 15.21 |  | 0.77
15 | Trajanus | wt. (gran.). | 294 | 60 |  | 11 |  | 365 | Klaproth 1792 No. 15
|  | % (my calc.) | 80.55 | 16.44 |  | 3.01 |  |  |  | 9
44. IV. Beitrag zur ältern numismatischen Dokimasie ("Fortsetzung) ("Gelesen in der Akad. D. W. am 19ten März 1807")
| A. Münze von Domitian |  | Silber | Kupfer | Total wt.
|  | wt. (gran.). | 39 | 7 | 46
|  | % (my calc.) | 84.78 | 15.22 | [5 empty] | 1
| B. Münze von Antoninus Pius |  | Silber | Kupfer | Gold | Blei | Total wt.
| (a) | wt. (gran.). | 34.5 | 5 | Spur | Spur | 39.5
|  | % (my calc.) | 87.34 | 12.66 | Spur | Spur
| (b) | wt. (gran.). | 36.7 | 8.5 | 0.1 | 0.2 | 45.5
|  | % (my calc.) | 80.66 | 18.68 | 0.22 | 0.44 |  |  |  | 2
| C. Münze von der ältern Fustina |  | Silber | Kupfer | Gold | Blei
|  | wt. (gran.). | 29.25 | 8 | Spur | Spur | 37.25
|  | % (my calc.) | 78.52 | 21.48 | Spur | Spur |  |  |  | 1
| D. Münze von Commodus |  | Silber | Kupfer | Gold | Blei
|  | wt. (gran.). | 37.5 | 9 | Spur | Spur | 46.5
|  | % (my calc.) | 80.65 | 19.35 | Spur | Spur |  |  |  | 1
49. A. Münze von Alexander Severus |  |  | Silber | Kupfer | Gold | Blei
|  | wt. (gran.). | 13.75 | 40.75 | Spur | 0.5 | 55
|  | % (my calc.) | 25 | 74.09 | Spur | 0.91 |  |  |  | 1
50. B. Münze von Gordianus |  |  | Silber | Kupfer | Gold | Blei
|  | wt. (gran.). | 16.5 | 39.5 | Spur | 0.5 | 56.5
|  | % (my calc.) | 29.2 | 69.91 | Spur | 0.88 |  |  |  | 1
51. C. Münze von Valerianus |  |  | Silber | Kupfer | Gold | Blei
|  | wt. (gran.). | 13.5 | 43.5 | Spur | 2 | 59
|  | % (my calc.) | 22.88 | 73.73 | Spur | 3.39 |  |  |  | 1
53. Münze von Gallianus |  |  | Kupfer | Silber | Zinn | Total wt.
|  | wt. (gran.). | 221.25 | 1.25 | 9.5 | 232
|  | % (my calc.) | 95.37 | 0.54 | 4.09 |  |  |  |  | 1
61. V. Chemische Untersuchung chinesischer Münzen
|  |  | Kupfer | Blei | Zinn | Total wt.
| Dynastie Tscheou 1) | wt. (gran.). | 47.75 | 15.25 | 8 | 71 |  |  | Klaproth 1807a
|  | % (my calc.) | 67.25 | 21.48 | 11.27
| Dynastie Tscheou 2) | wt. (gran.). | 56.5 | 4 | 1.5 | 62 |  |  | Klaproth 1807a
|  | % (my calc.) | 91.13 | 6.45 | 2.42
2
64. VI. Chemische Untersuchung der Metallmasse eines antiken Spiegels |  |  | Kupfer | Zinn | Blei
|  |  | 62 | 32 | 6 |  |  |  | Klaproth 1797 | 1
76. VII. Chemische Untersuchung eherner Waffen und Geräthe ("Gelesen in der Akad. d. Wissensch. d 22 Oct 1807")
|  |  | Kupfer | Zinn | Blei | Zink
| I. Untersuchung eines antiken Schwerdts |  | 89 | 11 |  |  |  |  | Klaproth 1807b
| II. Untersuchung der Metallmasse antiker sichelähnlicher Messer. |  | 85 | 15 |  |  |  |  | Klaproth 1807b
|  |  | 87 | 13 |  |  |  |  | Klaproth 1807b
| III. Untersuchung der Metallmasse eines antiken Ringes |  | 91 | 9 |  |  |  |  | Klaproth 1807b
| IV. Untersuchung eines Fragments von einer griechischen Waffenrüstung |  | 89 | 11 |  |  |  |  | Klaproth 1807b
| V. Untersuchung antiker Nägel |  | 97.75 | 2.25 |  |  |  |  | Klaproth 1807b
| VI. Untersuchung einer antiken ehernen Vase |  | 86 | 14 |  |  |  |  | Klaproth 1807b
| VII. Untersuchung der Metallmasse des Viergespanns von Chio |  | 99.3 | 0.7 |  |  |  |  | Klaproth 1807b
93. VIII. Chemische Untersuchung der Metallmasse der chineschen Gong-gong's |  |  | 78 | 22 |  |  |  |  | Klaproth 1810
118. XI. Chemische Untersuchung der Bildsäule des Püstrichs zu Sondershausen ("Gelesen in der philomat. Gescellsch. zu Berlin, am 4ten April 1811.")
|  |  | 91.6 | 7.5 | 0.9
127. XII. Chemische Untersuchung einiger alten Metallmassen aus der Stiftkirche zu Goslar ("Gelesen in der Akad. der Wissensch. den 16 März 1809.")
| I. Metallmasse des Altars des Krodo |  | 69 |  | 13 | 18
| II. Metallmasse des Kaiserstuhls |  | 92.5 | 5 | 2.5
| III. Metallmasse des grossen Leuchterrings |  | 84 |  |  | 16
| IV. Metallmasse der Einfassung des Hochaltars |  | 75 | 12.5 | 12.5
136. XIII. Chemische Untersuchung antker Glaspasten
[9 empty] | copper alloy | 32
[9 empty] | silver alloy | 8

## Gill 1823
GILL, T., “The Technical Repository, containing practical information on subjects connected with the discovery and improvements in the useful arts. Cadell, London (1823).
Statues
p. 425
| Column de Vendome | Ingot
Cu | 89.44 | 89.36
Sn | 7.2 | 10.04
Pb | 3.313 | 0.102
Ag, Zn, Fe | 0.047 | 0.498
| 100 | 100
p.428
Three statues at Versailles, cast by brothers Keller
| No. 1 | No. 2 | No. 3 | Mean
Cu | 91.3 | 91.68 | 91.22 | 91.4
Sn | 1 | 2.32 | 1.78 | 1.7
Zn | 6.09 | 4.93 | 5.57 | 5.53
Pb | 1.61 | 1.07 | 1.43 | 1.37
| 100 | 100 | 100 | 100
p. 429
Analuyses of the bronze (Loius XV) made by the laboratory of the mint
| M. Genneau | M. Alexandre | Mean
Cu | 82.22 | 82.68 | 82.45
Zn | 10.3 | 10.3 | 10.3
Sn | 4.28 | 3.92 | 4.1
Pb | 3.2 | 3.1 | 3.15
| 100 | 100 | 100
Casting alloy:
Cu | 95.3
S | 1.6
Zn | 3.1
Pb | tr.
p.430
casting alloy, analysis made at the mint
Cu | 87.8
Sn | 5.1
Zn | 6.52
Pb | 0.58
100
Analyses of ingots used to make statue, in M. Darcet's lab, by MM. Chandet and Genneau:
| Body of the King | Legs of Rider | Horse
Cu | 93.12 | 89.27 | 89.39
Sn | 4.78 | 5.08 | 4.71
Zn | 2.1 | 3.52 | 4.87
Pb | tr. | 2.13 | 1.03
| 100 | 100 | 100
Medals of Bronze
p. 168
Bell
Cu | 78
Fine tin | 22
100
| Cu | Sn | Zn | Pb
English bells (Thomson) | 80 | 10.1 | 5.6 | 4.3
Gongs, Tam-tans, and Cymbals, of bronze
| Cu | Sn
Klaproth | 78 | 22
p. 169
| Cu | Sn
Mean analyses of 22 cymbals | 80 | 20
Mean analyses of 4 gongs | 78 | 22
p. 371
Analyses mostly made at the laboratory of the mint:
An antique sword, found in 1799, in the turbaries of the Somme:
Cu | 87.47
Sn | 12.53
Springs of bronze, for the ancient halista; cotaining, according to Phylon of Byzantium, 97 Cu, and 3 of Sn
Hard and brittle nails:
Cu | 92
Sn | 8
Three swords, found in the environs of Abbeville; the first contained:
Cu | 85
Sn | 15
The nails in the handle of this sword were flexible: the first contained:
Cu | 95
Sn | 5
The second sword:
Cu | 90
Sn | 10
The third:
Cu | 96
Sn | 4
A fragment of an antique sickle:
Cu | 92.61
Sn | 7.89
A large flexible ring:
Cu | 91
Sn | 9 |  | 25
Bronze for cannon
p.178
Brass found in commerce:
Cu | 63.7
Zn | 33.5
Sn | 2.55
Pb | 0.25
100
Tinned copper:
Cu | 97
Sn | 2.5
Pb | 0.5
100
For or-molu:
Cu | 72
Zn | 25.2
Sn | 2.5
Pb | 0.3
100
Preferred alloy
Cu | 82
Zn | 18
Sn | 3 or 1
Pb | 1.5 or 3
M. Leonard Tournu (Descrition des Brevets d'Invention)
Cu | 82.257
Zn | 17.481
Sn | 0.238
Pb | 0.024
Table of experimental results | 1 | 2 | 3 | 4 | 5 | 6 | 7 | 8 | 9 | 9 | 10 | 10 | 11 | 12
Cu | 100 | 70 | 80 | 80 | 90 | 63.7 | 82 | 64.45 | 70.9 | 72.43 | 70.19 | 69.87 | 91.4 | 82.25
Zn |  | 30 |  |  |  | 35.55 | 18 | 32.44 | 24.05 | 22.75 | 26.21 | 20.95 | 5.53 | 17.48
Sn |  |  | 20 | 20 | 10 | 2.5 | 3 | 0.25 | 2.0004 | 2.87 | 1.41 | 1.53 | 1.7 | 0.4
Pb | [5 empty] | 0.25 | 1.5 | 2.86 | 3.05 | 2.65 | 2.16 | 1.65 | 1.87 | 0.24
| 100 | 100 | 100 | 100 | 100 | 100 | 100 | 100 | 100 | 100 | 100 | 100 | 100 | 100
p. 186
English tin:
Sn | 98.5
Pb | 1
Cu | 0.5
100

## Parkes 1826
PARKES, S., “An account of the analyses of some Roman coins selected from the several Series denominated Large, Middle and Small brass.” Quarterly Journal of Science, Literature and the Arts 21, 301-319 (1826).
No | Date AD | Obverse | Size | Wt (grain) | Wt (grams) | Relatve density | Cu | Zn | Sn | Pb | Fe | Ag | Loss | Total | sum
1 | 26 | Agrippina | l | 303 | 19.62 | 8.551 | 89.1 | 5.9 | 3.2 |  |  |  | 1.7 | 99.9 | 99.9
2 | 42 | Claudius | l | 369 | 23.89 | 8.559 | 87.1 | 6.6 | 3.8 |  | 1.1 |  | 1.4 | 100 | 100
3 | 70 | Vespasian | l | 370 | 23.95 | 8.459 | 75 | 20.4 | 2.8 |  |  |  | 0.8 | 100 | 99
4 | 79 | Titus | l | 354 | 22.92 | 8.875 | 82.3 | 12.9 | 3.5 |  |  |  | 1.3 | 100 | 100
5 | 81 | Domitian | m | 284 | 18.39 | 8.323 | 85.4 | 11.9 | 1.9 |  |  |  | 0.8 | 100 | 100
6 | 96 | Neva | l | 399 | 25.84 | 8.746 | 75.2 | 16.2 | 4.7 |  | 3.6 |  | 0.25 | 99.5 | 99.95
7 | 98 | Trajan | l | 378 | 24.48 | 8.648 | 86.3 | 7.9 | 3.4 | 1.8 |  |  | 0.6 | 100 | 100
8 | 117 | Sabina | l | 364 | 23.57 | 8.715 | 78.95 | 18.4 | 2.4 |  |  |  | 0.3 | 100.05 | 100.05
9 | 161 | Faustina the Younger | l | 331 | 21.43 | 8.6634 | 76.3 | 16.6 | 5.3 |  |  |  | 1.8 | 100 | 100
10 | 180 | Commodus | l | 381 | 24.67 | 8.728 | 77.6 | 7.3 | 5.3 | 8.1 |  |  | 1.7 | 100 | 100
11 | 193 | Julia | m | 320 | 20.72 | 8.648 | 87.2 | 5.5 | 4.3 | 1.4 |  |  | 1.7 | 100.1 | 100.1
12 | 222 | Alexander Severus | m | 251 | 16.28 | 8.765 | 63.6 | 19.4 | 3.1 | 10.9 | 1.1 | 0.45 | 1.4 | 99.95 | 99.95
13 | 224 | Otacilia Severa | m | 295 | 19.13 | 8.954 | 66.7 | 18.6 | 4.7 | 7.8 | 0.9 |  | 1.25 | 99.95 | 99.95
14 | 260 | Posthumus (usurper) | s | 40.5 | 2.62 | 8.4 | 80.25 | 10.1 | 7.8 |  |  |  | 1.9 | 0.05 | 100.05
15 | 260 | Victorinus (userper) | s | 58 | 3.76 | 8.285 | 86.2 | 6.7 | 6.1 |  |  |  | 1 | 100 | 100
16 | 270 | Aurelian | s | 62 | 4.01 | 8.333 | 83.9 | 8.55 | 2.55 | 1.6 | 1.7 |  | 1.7 | 100 | 100
17 | 276 | Probus | s | 72 | 4.66 | 8.47 | 80.6 | 11.3 | 4.4 | 1.9 |  |  | 1.8 | 100 | 100
18 | 306 | Constantine | m | 98 | 6.35 | 8.711 | 82.5 | 2.5 | 6.9 | 5.6 |  |  | 2.5 | 100 | 100
19 | 340 | Constans | s | 34 | 2.21 | 8.928 | 96.8 |  | 2.5 |  |  |  | 0.7 | 100 | 100
20 | 364 | Valens | s | 27.5 | 1.78 | 8.8 | 87.3 |  | 2.1 | 7.45 |  |  | 3.1 | 99.95 | 99.95
21 | 383 | Arcadius | s | 13.5 | 0.87 | 8.307 | 88.9 |  | 5.85 |  |  |  | 5.3 | 100 | 100.05
22 | 403 | Theodosius II | s | 18 | 1.16 | 9 | 63.9 | 22.7 | 9.3 |  |  |  | 4.1 | 100 | 100
original data in Parkes (1826). Percentages calculated in Kurzer (1997)

## Hunefeld u. Picht 1827
HÜNEFELD, L. and PICHT, F., “Rügens metallische Denkmäler der Vorzeit, vorzugsweise chemisch bearbeitet, und als Beitrag zur vaterlandischen Alterthumskunde herausgageben.” Leopold Voss, Leipzig (1827).
|  | Raw | Raw | Raw | Corrected' | Corrected' | Corrected'
|  | Cu | Sn | Ag | Cu | Sn | Ag
1 | Eines Schwertes (oder Opfermessers) von Schönhof | 82.165 | 14.565 |  | 85 | 15
2 | Einer metallischen Urne von Ranzow, auf Rügen |  |  |  | 90.33 | 9.67
3 | Eines metallischen Ringes aus Quoltitz, auf Rügen |  |  |  | 89.97 | 10.3
4 | Eines Schwertes, ebendaher |  |  |  | 84.8 | 15.2
5 | Eines Dolches (?), von demselben Ort |  |  |  | 84.78 | 15.22
6 | Einer Lanzé (eines Schwertes?) von Näsebanz, auf Rügen) | 74.383 | 10.124 |  | 88.02 | 11.98
7 | Eines Stretmeissels (Abhäute-messers?), ebendaher |  |  |  | 84.8 | 15.2
8 | Analyse (qualitative) des messingartig glänzenden Fläschchens (?) vom Rugard | [6 empty] | Eisen
9 | Hohlen Feinrandigen Ringe | 71.702 | 6.86 |  | 92 | 8
10 | Eines grösseren geschlungenen Ringes |  |  |  | 65 |  | 35

## Goebel 1830
| Cu | Zn | Sn
1 | 82.5 | 17.5
2 | 83.077 | 15.384 | 1.538
3 | 82.5 | 16 | 1.5
4 | 86.66 | 7.5 | 4.78 | (1.06% Ag und Verlust)
5 | 77.6 |  | 22.02
6 |  |  |  | (90%Ag, 9%Cu, 1%Au nebst verlust)
7 |  |  |  | (84.10%Ag, 14%Cu, 1.25%Au)
8 | 80.27 |  | 19.66
9 | 73 |  | 26.74
1 | Ein Fragment einer bei Ronneburg mit mehreren Waffenresten gefundenen Kette, wahrscheinlich von einem alten Schlachtfelde
2 | Ein Fragment einer Armspange aus einem Grab in Thuringen, bei Naumburg
3 | Eine elastiche Fibula mit Zunge, ganz nach Romischer Art gearbeitet, aus einem Grabe bei Konigsberg in Preussen
4 | Fragment eines Bronzedrahtes aus einem Livlandischen Grabe
5 | Eine gut erhaltene Pfeilspitze aus einem agyptischen Grabe
6 | Romische Silbermunze des Trajan von dessen VI Consulate aus einem Grabe, in Massel in Schlesien gefunden
7 | Eine Griechische, in Sclesien gefunde Munze, wahrscheinlich eine Bruttische, sehr dick von Silber
8 | Fragment eines alten gegossenen Sarges
9 | Fragment eines anderen alten gegossenen Sarges
GÖBEL, F., “Vermischte chemische Untersuchungen. V. Chemische Zerlegung mehrerer in alten Gräbern und auf alten Schlachtfeldern gefundener Metallgeräthschaften.” Journal fur Chemie und Physik 60, 407-413 (1830).

## Dumas 1833
DUMAS, J., “Ueber Messing und Bronze.” Journal für technische und ökonomische Chemie 17, 89-105 (1833).
p.92 Brass for Turning
| Cu | Zn | Pb | Sn
| 61.1 | 35.3 | 2.9 | 0.2 | 100 | Unknown origin
| 65.8 | 31.8 | 2.2 | 0.2 | 100 | Stollberg
Messing in platten | 64.8 | 32.8 | 2 | 0.4 | 100 | Stollberg
Messing in platten | 64.6 | 33.7 | 1.4 | 1.2 | 100 | Jemappes
p.92 Brass for gilding | 63.7 | 33.55 | 0.25 | 2.5 | 100 | D'Arcet
| 64.45 | 32.44 | 2.86 | 0.25 | 100 | D'Arcet
Recommended by D'Arcet | 82 | 18 | 1.5 | 3
Recommended by D'Arcet | 82 | 18 | 3 | 1
Recommended by D'Arcet | 82.3 | 17.5 | _ | 0.2
Brass wire | 64.2 | 33.1 | 0.8 | (Pb+Sn) |  | Jemappes
Brass for hammering
Messing von Rommilly | 70.1 | 29.9
Rifle ? | 80 | 17 |  | 3 |  | Dussaussoy
Chrysocal | 90 | 7.9 | 1.6
p.93 Stattuemessing
Keller | 91.22 | 5.57 | 1.43 | 1.78 | 100 | D'Arcet
Keller | 91.3 | 6.09 | 1.61 | 1 | 100 | D'Arcet
Keller | 91.68 | 4.93 | 1.07 | 2.32 | 100 | D'Arcet
Hartmetall | 71.9 | 24.9 | 2 | 1.2 |  | Berthier
Bronze
Glockenspeise | 80 | 5.6 | 4.3 | 10.1 |  | Thomson
english alloy | 80 | 10.5 |  | 8 |  | Berthier
miiror and telescope metal | 66 |  |  | 33

## Berzelius 1836
BERZELIUS, J.J., “Undersökning af metallmassen i några fornlemningar.” Annaler for Nordisk Oldkyndighed, (no vol no.), 104-108 (1836-37).
| Description | Cu | Sn | Ni | oxides of foreign metal | Sum
1 | Short sword or large dagger | 88.02 | 11.98 |  | 0.3 | 100.3
2 | Sword with half-round ridge | 88.75 | 11.25 |  | 1 | 101
3 | Sword with half-round ridge | 87.44 | 12.56 |  | 1 | 101
4 | Knife blade, yellowish red | 92.75 | 7.25 |  | 1 | 101
5 | Knife blade, copper | 97.94 | 2.06 |  |  | 100
6 | Tweezers | 90.3 | 9.7 |  | 0.5 | 100.5
7 | Socketed celt | 94.49 | 5.51 |  | 1 | 101
8 | Ring | 88.81 | 10.61 | 0.59 |  | 100.01
9 | Twisted bar | 88.88 | 11.12 |  | 1 | 101
10 | Triangular bar | 90.35 | 9.65 |  | 0.33 | 100.33
this oxide mass consisted for the most part of nickel oxide, but it contained derjemte cobalt oxide, iron oxide, manganese oxide and zinc oxide. the tin oxide, as in the analysis were obtained in reductionsogonblicket smelled quite strongly of arsenic

## Schubarth 1839
SCHUBARTH, E.L., “Handbuch der technischen Chemie: zum Gebrauch beim Unterricht im Königl. Gewerbinstitut und den Provinzial-Gewerbschulen des preuß. Staats; 1.” Rücker and Püschler, Berlin (1839).
p.310
| Cu | Zn | Sn | Pb
1. Messing von Hegermühl | 70.16 | 27.45 | 0.79 | 0.2 | Rose (1834)
2. von Augburg | 71.89 | 27.43 | 0.85 | 0.9 | Rose (1834)
3. von England | 70.29 | 29.26 | 0.17 | 0.28 | Rose (1834)
4. von Stolberg | 65.8 | 31.8 | 0.25 | 0.28
V. d. G. 1834 S. 230
J. d. pr. Ch. Bd. 3 S. 198
p.312
| Cu | Zn | Sn | Pb
Keller. Louis XIV 1699 | 91.4 | 5.53 | 1.7 | 1.37 | D'Arcet
Gor. Reiterstatue Louis XV | 82.45 | 10.3 | 4.1 | 3.15 | D'Arcet
Stat. Henri IV | 89.62 | 4.2 | 5.7 | 0.48 | D'Arcet
p.313
| Cu | Zn | Sn | Pb
Gilding recipes nach d'Arcet | 63.7 | 33.15 | 2.5 | 0.25
| 82 | 18 | 3 | 1.5
| 64.45 | 32.44 | 0.25 | 2.86
| 70.9 | 24.05 | 2 | 3.05
| 72.43 | 22.75 | 1.87 | 2.95
Berthier | 80 | 10.5 | 8
also Glockenspiesse, kanonengut

## Goebel 1842
GÖBEL, F., “Ueber den Einfluss der Chemie auf die Ermittelung der Völker der Vorzeit oder Resultate der chemischen Untersuchung metallischer Alterthümer insbesondere der in den Ostseegouvernements vorkommenden, Behufs der Ermittelung der Völker, van welchen sie abstammen.” Ferdinand Enke, Erlangen (1842).
I. Griechische Legirungen aus Kupfer und Zinn | [5 empty] | Source | Comments
Gegenstände | Analytiker | Kupf. | Zinn
1. Ein fragment von einer griechischen Waffenrüstung aus einem griechischen Grabe auf Sicilien (a) | Klaproth | 89 | 11 |  |  | Klaproth 1815. 76. VII. IV
2. Eine antike eherne aus Vase einem griechischen Grabmale im Neapolitanischen (a) | Klaproth | 86 | 14 |  |  | Klaproth 1815. 76. VII. VI
3. Die Metallmasse des Viergespanns von Chio (a) | Klaproth | 99.3 | 0.7 |  |  | Klaproth 1815. 76. VII. VII
4. Eine griechische schön geformte weibliche Figur aus dem Kunstmuseum zu Dorpat (b) | Göbel | 88.54 | 11.46
5. Eine Ptolomäer-Münze aus dem Dorpater Kunstmuseum, Av. Ein Jupiterkopf, Rev. ein Adler (b) | Göbel | 90.75 | 9.25
6. Eine auf Sicilien gefundene alte griechische Münze (c ) | Dizé | 97.5 | 2.5 |  |  | Dizé 1799. 3 | Not Dizé 1790
(a) Klaproth, Beiträge zur Kenntniss der Mineralkörper Bd VI
(b) Diese so wie die später angeführten Gegenstände aus dem hiesigen Kunstmuseum der Universität, verdanke ich der Güte des Herrn Prof. Preller
© Rozier, Observat. Sur la physique 1790
2. Griechische Legirungen aus Kupfer, Zinn und Blei
Gegenstände | Analytiker | Kupf. | Zinn | Blei
1. Eine Syrakusische Münze vom König Hiero (plus description) (d) | Klaproth | 87.2 | 4.87 | 7.45 |  | Klaproth 1815. 21. IIIA. 1 | Eisen 0.37%
2. Eine Syrakusische Münze (plus description) (d) | Klaproth | 83.02 | 6.08 | 10.8 |  | Klaproth 1815. 21. IIIA. 2
3. Eine Neapolitanische Münze (plus description) (d) | Klaproth | 69.2 | 8.9 | 21.6 |  | Klaproth 1815. 21. IIIA. 3
4. Eine Münze der Kenturipiner (plus description) (d) | Klaproth | 85.6 | 8.3 | 6.5 |  | Klaproth 1815. 21. IIIA. 4
5. Eine Münze der Bruttier (plus description) (d) | Klaproth | 84.1 | 4.65 | 10.8 |  | Klaproth 1815. 21. IIIA. 5
6. Eine Münze der Mamertiner (plus description) (d) | Klaproth | 84.6 | 7.6 | 7.1 |  | Klaproth 1815. 21. IIIA. 6
7. Eine antiker Spiegel neben andern hetrurisch-griechischen Gefässen und Geräthschaften in einem Grabe im Neapolitanischen gefunden (d) | Klaproth | 62 | 32 | 6 |  | Klaproth 1815. 64. VI.
8. Eine kleine Münze von Philipp von Macedonien aus dem Dorpater Kunstmuseum | Göbel | 85.35 | 13.1 | 1.42
9. Eine zweite grössere Münze von Philipp von Macedonien aus dem Dorpater Kunstmuseo | Göbel | 83.8 | 14.74 | 1.42
10. Eine Ptolomäer-Münze von Dorpater Museo | Göbel | 85.55 | 6.95 | 7.45
11. Eine Münze aus Olbia aus dem Dorpater Museum | Göbel | 90 | 9.82 | Sp
12. Eine Münze aus Olbia aus dem Dorpater Museum | Göbel | 94 | 5.89 | Sp
13. Eine Münze aus Olbia aus dem Dorpater Museum | Göbel | 98 | 1.75 | Sp
(d) Klaproth's Beiträge Bd. VI
3. Legirungen von unbestimmter Abstammung aus Kupfer und Zinn
Gegenstände | Analytiker | Kupf. | Zinn
1. Ein antikes Schwert in der Mark Brandenburg gefunden (d) | Klaproth | 89 | 11 |  |  | Klaproth 1815. 76.VII. I
2. Ein sichelartiges Messer, eben daher (d) | Klaproth | 85 | 15 |  |  | Klaproth 1815. 76.VII. IIa
3. Antike Nägel, eben daher (d) | Klaproth | 97.75 | 2.25 |  |  | Klaproth 1815. 76.VII. V
4. Ein sichelartiges Messervon der Insel Rügel (d) | Klaproth | 87 | 13 |  |  | Klaproth 1815. 76.VII. IIb
5. Ein antiker biegsamer Ring mit römischen Münzen in der Nähe des Rheins gefunden (d) | Klaproth | 91 | 9 |  |  | Klaproth 1815. 76.VII. III
6. In der Gegend von Abbeville in Frankreich wurden unter einem Torflager folgende Gegenstände gefunden (e):
a) Ein Schwert mit einer 22 Zoll langen und 16 Linien breiten Klinge | D'Arset jun. | 86.47 | 13.53 |  |  | Mongez 1804a (Darcet) | Mongez gives Cu 87.47, Sn 12.53
b) Ein schwert 2 Fuss 5 Zoll lang | D'Arset jun. | 85 | 15 |  |  | Mongez1804b (Darcet) II
c) Nägel zur Befestigung des Griffs am Schwerte | D'Arset jun. | 95 | 5 |  |  | Mongez1804b (Darcet) II n
d) Ein Schwert 2 Fuss 9 Zoll lang | D'Arset jun. | 90 | 10 |  |  | Mongez1804b (Darcet) III
e) Ein Schwert 1 Fuss 61/2 Zoll lang | D'Arset jun. | 96 | 4 |  |  | Mongez1804b (Darcet) I
7. Ein antiker Helm auf der Gitatelle von Corfu (f) | Davy | 81.5 | 18.5 |  |  | Davy 1826. p56 | Also gives 'about 6% Sn, with a very minute quantity of As and Zn' for a mirror from Samos
Dieselben Bestandtheile sollen auch dabei befindliche Nägel und Münzen gehabt haben
8. Ein schwert aus Schonen von der Inel Rügel (g) | Hjelm | 84 | 16 |  |  | Hjelm 1799. p. 274 | Cu 83.875, Sn 16.125
9. Hohle feinrandige Ringe an einer sogenannten Demen-Urne auf Jasmund gefunden (h) | Hünefeld und Picht | 92 | 8 |  |  | H. u. P. 1827. 9 | Corrected'
10. Ein Strietmeisel (Abhäutemesser?) auf Rügen (h) | H. u. P. | 84.78 | 15.22 |  |  | H. u. P. 1827. 5
11. Ein Schwert 11/2 Fss lang auf Rügen (h) | H. u. P. | 84.8 | 15.2 |  |  | H. u. P. 1827. 4
12. Ein Metallring an einer Urne bei Quolitz auf Rügen gefunden (h) | H. u. P. | 89.97 | 10.03 |  |  | H. u. P. 1827. 3
13. Eine Urne bei Ranzow auf Rügen (h) | H. u. P. | 90.33 | 9.67 |  |  | H. u. P. 1827. 2
14. Ein Schwert aus einer Mergelgrube zu Schönhof bei Straisund (h) | H. u. P. | 85 | 15 |  |  | H. u. P. 1827. 1 | Corrected'
15. Für die Societät der Alterthumsforscher in Kopenhagen wurden von Berzelius folgende Gegenstände analysirt:
a) Ein kurzes Schwert oder ein grosser Dolch (i) | Berzelius | 88.02 | 11.98 |  |  | Berzelius 1836-7, 1
b) Ein Schwert längs der Klinge mit einer halbrunden Erhöhung versehen | Berzelius | 88.75 | 11.25 |  |  | Berzelius 1836-7, 2
c) Ein Schwert längs der Klinge mit einer Riefe versehen | Berzelius | 87.44 | 12.56 |  |  | Berzelius 1836-7, 3
d) Eine Messerklinge von gelblichrother Farbe | Berzelius | 92.75 | 7.25 |  |  | Berzelius 1836-7, 4
e) Eine Messerklinge von Kupferrarbe | Berzelius | 97.94 | 2.06 |  |  | Berzelius 1836-7, 5
f) Eine Pincette von gelber Farbe | Berzelius | 90.3 | 9.7 |  |  | Berzelius 1836-7, 6
g) Ein Metallbeschlag auf einem hölzern Stiele | Berzelius | 94.49 | 5.51 |  |  | Berzelius 1836-7, 7
h) Ein Ring mit Querstreifen versehen | Berzelius | 88.81 | 10.69 |  |  | Berzelius 1836-7, 8 | Sn 10.60%, Ni 0.59%
i) Ein halbrunder, schmaler spiralförmig gewundener Ring | Berzelius | 90.35 | 9.65 |  |  | Berzelius 1836-7, 10
k) Ein dreikantiger Ring | Berzelius | 88.88 | 11.12 |  |  | Berzelius 1836-7, 9
16. Eine Pfeilspitze aus einem alten ägyptischen Grabe vom Dorpater Kunstmuseum | Göbel | 77.6 | 22.2
17. Ein fragment von einem Sarge aus einem alten Tschuden-Grabe am Altai | Göbel | 80.27 | 19.66
18. Ein fragmet eines andern Sarges eben daher. Beide Gegenstände hatte Prof. Ledebour von seiner Reise zum Altai mitgebracht | Göbel | 73 | 26.74
(d) Klaproth a. a. O.
(e) Mémoires de l'Institut nation. etc. Litterature et beaux arts. Tome V. p. 187 et 496. (Mongez)
(f) Froriep's Notizen 13
(g) Kongl. Vetanak. Acad. Hya Handl. Für Mon. - Juni 1797 S.98
(h)
(i) Annales et Mémoires de la societé R. des anitiqaires du Nord. 1836-1837. S. 104
4. Legirungen von unbestimmter Abstammung aus Kupfer, Zinn und Blei
Gegenstände | Analytiker | Kupf. | Zinn | Blei
1. Die Bildsäule des Püsterichs zu Sondershausen (k) | Klaproth | 91.6 | 7.5 | 0.9 |  | Klaproth 1815. 118. XI.
2. Der Kaiserstuhl zu Goslar (k) | Klaproth | 92.5 | 5 | 2.5 |  | Klaproth 1815. 127. XII. II
3. Die antike Metallmasse der Einfassung des Hochalters der Stiftskirche zu Goslar (k) | Klaproth | 75 | 12.5 | 12.5 |  | Klaproth 1815. 127. XII. IV
4. Ein schön geformter Arm einer kleinen 7 Zoll hoben Figur aus einem Tschuden-Grabe am Altai; aus dem Dorpater Kunstmuseum | Göbel | 87.97 | 9.83 | 2.5
5. Eine kleine 21/2 Zoll hohe mänliche Figur, wahrscheinlich ein Götzenbild aus einem Tschuden-Grabe vom Altai | Göbel | 91.5 | 6.75 | 1.75
5. Römische Legirungen aus Kupfer und Zink
Gegenstände | Analytiker | Kupf. | Zink
1. Eine römische Münze. Av. Castor und Pollux…: Caesar Augustus, Germanicus…..(l) | Klaproth | 79.3 | 20.7 |  |  | Klaproth 1815. 21. IIIB. 10.
2. Eine auf Germanicus Söhne, Nero und Drusus geprägte Münze. …. (l) | Klaproth | 80.1 | 19.9 |  |  | Klaproth 1815. 21. IIIB. 11.
3. Eine Münze. Av. Der Kopf des Tiberius Claudius ……. (l) | Klaproth | 77.8 | 22 |  |  | Klaproth 1815. 21. IIIB. 12.
4. Eine Münze. Av. Tiberius Claudius Caesar. ……. | Göbel | 72.2 | 27.7
6. Römische Legirungen aus Kupfer, Zinn und Blei
Gegenstände | Analytiker | Kupf. | Zinn | Blei
1. Eine kleine Münze aus der altern Kaiserzeit Roms vom Dorpater Museum. Av. Tiberius……… | Göbel | 87 | 9.8 | 3.1
2. Eine Münze aus der Zeit der Republik, ein Semissis-Stück. ………. | Göbel | 83.1 | 5.68 | 11.16
3. Eine Münze aus der Zeit der Republik, ein As-Stück. ……….. | Göbel | 79.3 | 6.55 | 14.13
4. Eine Münze von Claudius Gothicus. ……….. | Göbel | 80.75 | 7.77 | 11.36
(k) Klaproth's chem Beiträge Bd. VI
(l) Klaproth a.a.O.
7. Römische Legirungen aus Kupfer, Zink und Zinn
Gegenstände | Analytiker | Kupf. | Zink | Zinn
1. Eine Münze. Av. Der Kopf des Trajan; . ……….. (m) | Klaproth | 84.02 | 15.2 | 0.77 |  | Klaproth 1815. 21. IIIB. 14
2. Eine andere Münze Trajans mit . ……….. (m) | Klaproth | 80.55 | 16.4 | 3.01 |  | Klaproth 1815. 21. IIIB. 15
3. Eine alte römische Münze (n) | Dizé | 96.17 | 3.33 | 0.5 |  | Dizé 1799. 4 | Not Dizé 1790
4. Eine dergleichen; diese und die vorige nicht näher bezeichnet | Dizé | 94.75 | 5 | 0.25 |  | Dizé 1799. 5 | Not Dizé 1790
5. Eine fibel as Herkulanum | Göbel | 93.04 | 0.82 | 6.14
8. Römische Legirungen aus Kupfer, Zink, Zinn und Blei
Gegenstände | Analytiker | Kupf. | Zink | Zinn | Blei
1. Eine Münze. Av. Der Kopf des Vespasianus; . ……….. (m) | Klaproth | 81.3 | 16.3 | 0.83 | 1.1 | Klaproth 1815. 21. IIIB . 13 | Eisen 0.28%
2. Eine Münze. Av. ein Kopf mit der Umschrift: C. Caesar Dictator. ……….. | Göbel | 81.75 | 10.5 | 5.89 | 1.7
3. Eine Münze von Constantius M. | Göbel | 87.5 | 0.91 | 7.14 | 4.26
4. Eine Münze von Licinius | Göbel | 83.75 | 0.66 | 7.77 | 7.82
5. Eine Münze von Tacitus. ………. | Göbel | 92 | 0.7 | 2.8 | 5.53
6. Eine Münze von Probus. ………. (o) | Göbel | 92.15 | 0.6 | 3.5 | 3.65
(m) Klaproth a.a.O.
(n) Rozier's observat. Sur la physique 1790.
(o) Die von mir analysirten Münzen sind aus dem Dorpater Kunstmuseum.
9. Chinesische Legirungen
Gegenstände | Analytiker | Kupf. | Zinn | Blei
1. Die Metallmasse der chinesischen Gong-Gong's oder Tschoung (p) | Klaproth | 78 | 22 | 0 |  | Klaproth 1815. 93. VIII.
2. Die Metallmasse anderer Gong-Gong's | Thomson | 80 | 19.57 | 0 |  | Thomson 1813. p. 210 | Cu 80.427 Sn 19.573
3. Eine Münze; auf der einen Seite mit vier chineschen Charakteren versehen, ……. (p) | Klaproth | 67.23 | 11.28 | 21.47 |  | Klaproth 1815. 65. V. 1
4. Eine chinesische Münze; auf einer vier ……. (p) | Klaproth | 91.12 | 2.42 | 6.45 |  | Klaproth 1815. 65. V. 2
10. Legirungen von unbestimmter Abstammung aus Kupfer und Zink
Gegenstände | Analytiker | Kupf. | Zink
1. Die Metallmasse des grossen Leuchterrings (des ringförmigen Leuchters) zu Goslar (q) | Klaproth | 84 | 16 |  |  | Klaproth 1815. 127. XII. III
2. Eine Bronze-Kette, welche mit mehreren Waffenrüstungen auf einem alten Achlachtfelde bei Ronneburg im Herzogthume Altenburg gefunden wurde | Göbel | 82.5 | 17.5 |  |  | Goebel 1830 1.
(p) Klaproth's chem Wörterbuch. Supplem.
(q) Klaproth's chem. Beiträge Bd. VI
11. Legirungen von unbestimmter Abstammung aus Kupfer, Zink und Blei
Gegenstände | Analytiker | Kupf. | Zink | Blei
1. Die Metallmasse vom Altar des Krodo zu Goslar (q) | Klaproth | 69 | 18 | 13 |  | Klaproth 1815. 127. XII. I
12. Legirungen von unbestimmter Absammung aus Kupfer, Zink und Zinn bestehend
Gegenstände | Analytiker | Kupf. | Zink | Zinn
1. Eine Armspange as einem alten Grabe bei Naumberg in Preussen | Göbel | 83.077 | 15.384 | 1.538 |  | Goebel 1830 2.
2. Eine elastiche fibel mit Zunge, ganz nach römischer Art gearbeitet,aus einem Grabe bei Königsberg | Göbel | 82.5 | 16 | 1.5 |  | Goebel 1830 3.
13. Legirungen, weiche in den Russischen Ostseegouvernements gefunden worden sind und aus Kupfer, Zink. Zinn und Blei bestehen
Gegenstände | Analytiker | Kupf. | Zink | Zinn | Blei
1. Ein grosser Handring aus Cremon | Göbel | 73.5 | 19.5 | 2.75 | 4.25
2. Ein dergleichen kleinerer, ebenfalls daher | Göbel | 75.5 | 18.25 | 2.5 | 3.5
3. Eine Fibel aus Ascheraden | Göbel | 78.18 | 16.13 | 1.64 | 4.03
4. Bronze - Perlen aus Segewolde | Göbel | 78.14 | 17.25 | 2.36 | 1.25
5. Bronze - Drath aus Ascheraden | Göbel | 85.75 | 7.5 | 4.78 | 1.5
6. Ein Bronze - Stylet aus Ascheraden | Göbel | 78.75 | 18.5 | 1.25 | 0.75
7. Ein Bronze - Handring aus Dünnburg | Göbel | 80.3 | 15.4 | 0.75 | 3.51
8. Eine Fibel aus Ronneburg in Livland | Göbel | 78.3 | 18.36 | 2.12 | 0.14
9. Eine Bronze-Kette aus Pyhla von der Insel Oesel | Göbel | 79.13 | 17.36 | 2.04 | 1.42
10. Gewundener Bronzedrath aus Hasau in Kurland | Göbel | 82.55 | 6.34 | 10.39 | 0.6
11. Ein Bronze-Handring aus Kapsehten | Göbel | 79.5 | 18.5 | 0.75 | 0.25
12. Ein Bronze-Handring aus Ascheraden | Göbel | 79 | 19.25 | 1.75 | 1.25
13. Eine Bronze-Fibel aus Alt-Kusthof | Göbel | 79.5 | 19 | 1.25 | 0.75
14. Eine Bronze-Kette in Wolle gewebt aus Kapsehten | Göbel | 78.5 | 19.19 | 1.83 | 0.75
15. In Wolle eingewebte Bronze-Ketten aus Ascheraden | Göbel | 77.75 | 19.5 | 1.25 | 0.5
16. Ringe in Wolle eingewebt aus Cremon | Göbel | 77.5 | 20 | 1.5 | 1
17. Ringe in Wolle eingewebt aus Fianden | Göbel | 78.25 | 18.25 | 1.5 | 0.75
18. Ein grosser Ring von einer Fibel von Hufeisenform aus der Insel Oesel | Göbel | 65 | 15.62 | 4.29 | 14.93
19. Eine Fibel aus Kapsehten | Göbel | 83.5 | 13.35 | 0 | 3.19
20. Eine einfache Kette aus Kapsehten, ……….. | Göbel | 91 | 9 | 0 | 0
21. In Ascheraden wurde eine Wagenebst Gewichten gefunden und eine dergleichen bei Palfur, welche der Form und der Eintheilung der Gewichte nach, römischer Abstammung sind. Es enthält:
a) den Wagebalken der Wage aus Ascheraden | Göbel | 76.5 | 20.3 | 2.45 | Sp.
b) die Wagschalen dieser Wage, | Göbel | 76.45 | 20.03 | 3.51 | Sp.
c) die Wagschale der Wage aus Palfur | Göbel | 79.45 | 16.95 | 2.25 | 1.31
d) die Gewichte der Wage aus Palfur | Göbel | 80.95 | 13.86 | Sp. | 5.25
22. Eine antike Brustnadel, ………… | Göbel | 74.25 | 17.42 | 3.68 | 4.65
(q) a.a.O.
14. Einige Legirungen neuerer Zeit
Gegenstände | Analytiker | Kupf. | Zink | Zinn | Blei
1. Die gegossene Reiterstatue Königs Louis XIV. Angerfertligt von den Gebrüdern Keller 1699 | D'Arset | 91.4 | 5.53 | 1.7 | 1.37 | Schubarth 1839. p. 312*
2. Die Reiterstatue von König Louis XV. Von Gor gegossen | D'Arset | 82.45 | 10.3 | 4.1 | 3.15 | Schubarth 1839. p. 312*
3. Die englische Glockenspeise | Thomson | 80 | 5.6 | 10.1 | 4.3 | Thomson 1813. p. 209 | Cu by difference.
4. Das Kanonenmetall, durchschnittlich | Göbel | 79-80 | 0 | 10 to 11 | 0
15. Analyse mehrerer Münzen, welche nur aus Kupfer bestehen
Gegenstände | Analytiker
1. Eine römische Münze. Av. Ein Augustus-Kopf mit der Umschrift: Divus Augustus Pater; ………. | Klaproth | 100 |  |  |  | Klaproth 1815. 21. IIIB. 7
2. Eine Münze. Av. Der Kopf des Caligula; ……… | Klaproth | 100 |  |  |  | Klaproth 1815. 21. IIIB. 8
3. Eine römische Münze. Av. Ein Vespasianus-Kopf mit ………. | Klaproth | 100 |  |  |  | Klaproth 1815. 21. IIIB. 9
4. Eine byzantische Münze von Basilius aus dem Dorpater Kunstmuseum | Göbel
5. Eine byzantinische Münze mit Justinian's Brustbilde aus dem Dorpater Musuem | Göbel
6. Verschiedene chirurgische Instrumente aus einem neuerlichst geöffneten alten hellenischen Grabe bei Athen | Landerer |  |  |  |  | Landerer 1841.
7. Metallspiegel, Lampen und Musikinstrumente ähnlich den Cymbelen, in einem neuerlichst geöffneten alten griechischen Grabe bei Athen (*) | Landerer |  |  |  |  | Landerer 1841.
(*) Buchner's Repertorium der Pharmacie Nr. 69. 1841
| Berzelius | 10
| D'Arset | 2
| D'Arset jun. | 5
| Davy | 1
| Dizé | 3
| Göbel | 55
| Hjelm | 1
| Hünefeld und Picht | 6
| Klaproth | 32
| Landerer | 2
| Thomson | 2
119
*Schubarth (1839). E.L. Schubarth, "Handbuch der Technichen Chemie" Vol. 2. p. 312 (D'Arcet).

## Kruse 1842
KRUSE, F., “Necrolivonica, oder Alterthümer Liv-, Esth- und Curlands bis zur Einführung der Christlichen Religion in den Kaiserlich Russischen Ostsee-Gouvernements.” Voss, Leipzig (1842).
I. Aus den Ostseegouvernements.
A) Livland.
1) Festland. | Analytiker | Kupfer. | Zink. | Zinn. | Blei. | Cross ref. to original | Inconsistencies
1. Handling von Cremon in Livland | Göbel. | 73.5 | 19.5 | 2.75 | 4.25 | Göbel 13.1
2. dito kleiner ib. ib. | id. | 75.5 | 18.25 | 2.5 | 3.5 | Göbel 13.2
3. Fibel aus Ascheraden | id. | 78.18 | 16.13 | 1.64 | 4.53 | Göbel 13.3 | Blei = 4.03 in original
4. Bronzeperle sus Segewolde | id. | 78.14 | 17.25 | 2.36 | 1.25 | Göbel 13.4
5. Bronzedrath sue Ascheraden | id. | 85.75 | 7.5 | 4.78 | 1.5 | Göbel 13.5
6. Bronzestilus lb. | id. | 78.75 | 18.5 | 1.25 | 0.75 | Göbel 13.6
7. Bronzefibel aus Ronneburg | id. | 78.3 | 18.36 | 2.12 | 0.14 | Göbel 13.8
8. Bronzehandring aus Ascheraden | id. | 79 | 19.25 | 1.75 | 1.25 | Göbel 13.12
9. Bronzefibel ana Alt-Kusthof | id. | 79.5 | 19 | 1.25 | 0.75 | Göbel 13.13
10. Bronzeringe in Wolle verwebt aus Ascheraden | id. | 77.75 | 19.5 | 1.25 | 0.5 | Göbel 13.15
11. dito aus Cremon | id. | 77.5 | 20 | 1.5 | 1 | Göbel 13.16
12. dito ans Flanden | id. | 78.25 | 18.25 | 1.5 | 0.75 | Göbel 13.17
13. Bronzemünze mit einer ara aus Dreymannsdorf (1) bei Salis | id. | 73.47 | 0 | 7.02 | 19.51
14. Wagebalken ans Ascheraden | id. | 76.5 | 20.03 | 2.45 | 0 | Göbel 13.21a | Zink 20.3; Blei Sp.
15. Wageschaale ans Ascheraden | id. | 76.45 | 20.03 | Spuren | 3.51 | Göbel 13.21b | Zinn 3.51; Blei Sp.
16. Wageschaale aus Palfer | Göbel. | 79.45 | 16.95 | 2.25 | 1.31 | Göbel 13.21c
17. Gewicht aus Palfer bezeichnet | id. | 80.95 | 13.86 | Spuren | 5.25 | Göbel 13.21d
2) Oesel.
18. Bronzekette aus Pyhla | id. | 79.13 | 17.36 | 2.04 | 1.42 | Göbel 13.9
19. Bronzefibel aus Lemalsnese | id. | 65 | 15.62 | 4.29 | 14.93 | Göbel 13.18
B. Curland.
20. Bronzehandring von Dunsburg | id. | 80.3 | 15.4 | 0.75 | 3.51 | Göbel 13.7
21. Bronzedrath (eiafacher) aus Hasau | id. | 82.55 | 6.34 | 10.39 | 0.6 | Göbel 13.10
22. Bronsemünze aus Hasau (1) | id. | 72.18 | Spuren | Spuren | 21.82
23. Bronzering (einfacher) aus Kapsehten . | id. | 79.5 | 18.5 | 0.75 | 0.25 | Göbel 13.11
24. Fibel in Röm. Form aus Kapsehten | id. | 83.5 | 13.35 | 0 | 3.19 | Göbel 13.19
25. Einfache Kette aus Kapscehten | id. | 91 | 9 | — | — | Göbel 13.20
II. Aus Deutschland. Preussen und Scandinavien
A. Im mittlereu Deutschland.
26. Bronzekette von Ronneburg bei Altenburg gef. | id. | 82.5 | 17.5 | — | - | Göbel 10.2
27. Armspange aus Naumburg in Thüringen | id. | 83.07 | 15.38 | 1.53 | - | Göbel 12.1
28. Fibel Rom. Form bei Königsberg in Preussen | id. | 82.5 | 16 | 1.5 | - | Göbel 12.2
29. Statue des Krodo in Goslar | Klaproth. | 69 | 18 | 0 | 13 | Göbel 11.1; Klaproth 1815. 127. XII. I
B. Nördl. Deutschland, Rügen u. Scandinavien.
1) In der Mark-Brandenburg
30. Ein antikes Schwerdt | id. | 89 | 0 | 11 |  | Göbel 1.1; Klaproth 1815. 76. VII. IV
31. Ein sichelformiges Messer | id. | 85 | 0 | 15 |  | Göbel 3.2; Klaproth 1815. 76.VII. Iia
Vom Rhein.
32. Antiker Ring mit Römischen Munzen | id. | 91 | 9 | - |  | Göbel 3.5; Klaproth 1815. 76.VII. III
2) Auf der Insel Rügen und der Ostseekuste
33. Ein Streitmeissel auf Rügen gef. |  | 84.78 | 0 | 15.22 |  | Göbel 3.10; H. u. P. 1827. 5
34. Metillring einer Urne bei Quoltitz gef. | Picht | 89.97 | 0 | 10.03 |  | Göbel 3.12; H. u. P. 1827. 3
35. Ein Schwerdt von Rügen | und Hü- | 84.8 | 0 | 15.2 |  | Göbel 3.11; H. u. P. 1827. 4
36. Urne bei Ranzow gef. | nefeld. | 90.33 | 0 | 9.67 |  | Göbel 3.13; H. u. P. 1827. 2
37. Schwerdt bei Stralsund gef. |  | 85 | 0 | 15 |  | Göbel 3.14; H. u. P. 1827. 1
3) Scandinavien.
38. Schwerdt, kurz | Berzelius. | 88.02 | 0 | 11.98 |  | Göbel 3.15a; Berzelius 1836-7, 1
39. dito auf der Klinge mit halbrunder Erhöhung | id. | 88.75 | 0 | 11.25 |  | Göbel 3.15b; Berzelius 1836-7, 2
40. Ring mit Querstreifen verschen | id. | 88.81 | 0 | 10.6 |  | Göbel 3.15h; Berzelius 1836-7, 8 | Ni 0.59%
41. Spiralformig gewundener Ring | id. | 88.88 | 0 | 11.12 |  | Göbel 3.15k; Berzelius 1836-7, 9
42. Bronzen aus dem 10. Jahrh. in einem Grabe bei Aalborg gefunden | Forchhammer. | 67.13 | 9.24 | 20.39 | 3.39 und Eisen 0.11 | Kruse 1836 footnote p. 357
III Griechische Alterthümer.
43. Griechische Waffenrüstung aus Sicilien | Klaproth. | 89 |  | 11 |  | Göbel 1.1; Klaproth 1815. 76. VII. IV
44. Antike Vase aus Neapel | id. | 86 |  | 14 |  | Göbel 1.2; Klaproth 1815. 76. VII. VI
45. Münze vou Chios mit einer Quadriga | id. | 99.3 |  | 0.7 |  | Göbel 1.3; Klaproth 1815. 76. VII. VII
46. Griechische weibl. Figur aus dem Dorpat. Museo | Göbel. | 88.84 |  | 11.46 |  | Göbel 1.4
47. Ptolemäermünze ib. | id. | 90.75 |  | 9 |  | Göbel 1.5
48. Alt-Griechische Münze in Sicilien gef. | Dizé. | 97.5 |  | 2.5 |  | Göbel 1.6; Dizé 1799. 3
49. Syracusanische Münze von Hiero | Klaproth. | 87.2 |  | 4.87 | 7.45 | Göbel 2.1; Klaproth 1815. 21. IIIA. 1
50. Neapolitanische Münze | id. | 69.2 |  | 8.9 | 21.6 | Göbel 2.3; Klaproth 1815. 21. IIIA. 3
51. Münze der Bruttier | id. | 84.1 |  | 4.65 | 10.8 | Göbel 2.5; Klaproth 1815. 21. IIIA. 5
52. Antiker Spiegel in Neapolitanischen gefunden | id. | 62 |  | 32 | 6 | Göbel 2.7; Klaproth 1815. 64. VI.
53. Münze von Philipp v. Macedonien (360-336 v Chr. | Göbel. | 85.35 |  | 13.1 | 1.42 | Göbel 2.8
54. Münze von Olbia aus dem Dorpat. Museo | id. | 90 |  | 9.82 | Spuren | Göbel 2.11
55. Desgleichen ib. | id. | 98 |  | 1.75 | Spuren | Göbel 2.13
56. Ptolemsäermünze ib. | id. | 85.55 |  | 6.95 | 7.45 | Göbel 2.10
IV. Römische Alterthümer (1)
57. Eine Münze aus der Zeit'der Republik. ein As Av. Januskopf; R. ein Schffsschnabel | id. | 79.2 | 0 | 6.33 | 14.13 | Göbel 6.3 | Kupfer 79.3, Zinn 6.55
58. Eine Münze aus der Zeit der Republ., ein Semisses. Av. Jupitersopf; R. Schiffsschnabel | id. | 83.1 | 0 | 8.68 | 11.16 | Göbel 6.2 | Zinn 5.68
59. Tiberius (14 p. Chr.) Brustbild. Rev. Schiffsschnab. | id. | 87 | 0 | 9.8 | 3.1 | Göbel 6.1
60. Tiberius Claudius Nero (14 —37 p. Chr.) | Klaproth. | 77.8 | 22.2 | 0 | 0 | Göbel 5.3; Klaproth 1815. 21. IIIB. 12. | Zink 22%
61. Germanicus Söhne. Nero and Drusus (2) (37) . | id. | 80.1 | 19.9 | 0 | 0 | Göbel 5.2; Klaproth 1815. 21. IIIB. 11.
62. Münze des Caesar Aug. Germanicus (3) (37 — 41) | id. | 79.3 | 20.7 | 0 | 0 | Göbel 5.1; Klaproth 1815. 21. IIIB. 10.
63. Tiberius Claudius (41— 54) | Göbel. | 72.2 | 27.7 | 0 | 0 | Göbel 5.4
64. Vespasian (69 — 79) | Klaproth. | 81.3 | 16.3 | 0.83 | 1.1 | Göbel 8.1; Klaproth 1815. 21. IIIB . 13 | Eisen 0.28%
65. Trajan (98-117) | id. | 84.02 | 15.2 | 0.77 |  | Göbel 7.1; Klaproth 1815. 21. IIIB . 14
66. Trajan (98-117) | id. | 80.55 | 16.4 | 3.01 | — | Göbel 7.2; Klaproth 1815. 21. IIIB . 15
67. Tacitus (275-276) | Göbel. | 92.2 | 0.7 | 2.8 | 5.53 | Göbel 8.5 | Kupfer 92%
68. Probus (276 — 282) | id. | 92.15 | 0.6 | 3.5 | 3.65 | Göbel 8.6
69. Licinius (307— 323) | id. | 83.75 | 0.66 | 7.77 | 7.82 | Göbel 8.4
70. Ein Claudius Gothicus. Av. Kopf d. K., Rev. Ritterrüstung v.J. 270 (4). | id. | 80.75 | 0 | 7.7 | 11.36 | Göbel 6.4
71. Constantinus Magnus (323-337) | id. | 87.5 | 0.91 | 7.14 | 4.26 | Göbel 8.3
72. Eine Bronzefibel aus Pompeji od. doch. aus Unter-Italien (5) | id. | 93.04 | 0.82 | 6.14 | 0 | Göbel 7.5
V. Byzantinische
73. Münze von Basilius (Macedo 876-886?) | Göbel. | 100 |  |  |  | Göbel 15.4
74. Münze von Justinian (597-- 565) | id. | 100 |  |  |  | Göbel 15.5
75. Chirug. Instrnmente aus einem Hellen. Grabe | Landerer. | 100 |  |  |  | Göbel 15.6; Landerer 1841?
VI. Chinesische.
76. Münze | Klaproth. | 78 |  | 22 |  | Göbel 9.1; Klaproth 1815. 93. VIII.
77. dito die Gong - Gong's . | Thomson. | 80 |  | 19.57 |  | Göbel 9.2; Thomson 1813. p. 210 | Cu 80.427 Sn 19.573
77. dito | Klaproth. | 67.23 |  | 11.28 | 21.47 | Göbel 9.3; Klaproth 1815. 65. V. 1
VII. Angebl. Tschudengräber am Altai.
78. Götzenbild (in Chinesischer Form) | Göbel | 91.5 |  | 6.75 | 1.75 | Göbel 4.5
79. dito | id.. | 87.67 |  | 9.83 | 2.5 | Göbel 4.4 | Kupfer 87.97%
VIII. Frankreich.
80. Schwerdt bei Abbeville | D'Arcet. | 86.47 |  | 13.53 |  | Göbel 3.6a; Mongez 1804a (Darcet) | Mongez gives Cu 87.47, Sn 12.53
81. dito | id. | 85 |  | 15 |  | Göbel 3.6b; Mongez 1804a (Darcet) II
82. Reiterstatue Ludwigs XV | id. | 82.45 | 10.3 | 4.1 | 3.15 | Göbel 14.2; Schubarth 1839. p. 312*
83. dito Ludwigs XIV. | id. | 91.4 | 5.53 | 1.7 | 1.37 | Göbel 14.1; Schubarth 1839. p. 312*

## Schreiber 1842
SCHREIBER, H., “Die eheren Streitkeile zumal in Deutschland. Eine historisch-archäologische Monographie.” Gebrüder Groos, Freiburg (1842).
Gegenstande | Analytiker | Cu | Sn
Ein antikes schwert aus der Mark Brandenburg | Klaproth | 89 | 11 | Klaproth, chemische Beitrage, Bd. VI, S. 76 ff
Ein sichelartiges Messer, eben daher | Klaproth | 85 | 15
Antike nagel, eben daher | Klaproth | 97.75 | 2.25
Ein sichelartiges Messer von der Insel Rugen | Klaproth | 87 | 13
Ein antiker biegsamer ring | Klaproth | 91 | 9
Ein schwert 22 x 16 | d'Arset jun | 87.47 | 15.53 | Memoires de l'institut nation. Literature et beaux arts Tome V p. 187 et 496
Ein schwert 2 x 5 | d'Arset jun | 85 | 15
Nagel zur Befestigung des griffs am Schwerte | d'Arset jun | 95 | 5
Ein schwert 2 x 9 | d'Arset jun | 90 | 10
Ein schwert 1 x 6.5 | d'Arset jun | 96 | 4
Ein schwert aus Schonen | Hjelm | 84 | 16 | Kongl. Vetensk. Acad. Nya Handl. For Mon. Apr-Juni 1797 p. 98
Hohle feinrandige Ringe | Hunefeld u. Picht | 92 | 8 | Hunefeld und Picht, Rugens metallische…. 1827
Ein streitmeissel auf Rugen | Hunefeld u. Picht | 84.78 | 15.22
Ein schwert 1.5 | Hunefeld u. Picht | 84.8 | 15.2
Ein metallring | Hunefeld u. Picht | 89.97 | 10.03
Eine urne | Hunefeld u. Picht | 90.33 | 9.67
Ein schwert | Hunefeld u. Picht | 85 | 15
Ein kurzes schwert | Berzelius | 88.02 | 11.98 | Annales et memoires de la societe royale des Antiquaires du Nord 1836-37 p. 104
Ein schwert | Berzelius | 88.75 | 11.25
Ein schwert | Berzelius | 87.44 | 12.56
Eine messerklinge | Berzelius | 92.75 | 7.25
Eine messerklinge | Berzelius | 97.94 | 2.06
Eine pincette | Berzelius | 90.3 | 9.7
Ein metallbeschlag | Berzelius | 94.49 | 5.51
Ein ring | Berzelius | 88.81 | 10.6
Ein halbrander | Berzelius | 90.35 | 9.65
Ein dreikantiger ring | Berzelius | 88.88 | 11.12
Eine Messerklinge | Seyfarth | 92.42 | 7.21 | Beitrage zur vaterland altherthumskunds 1 Bd Leipzig 1826 s. 95
Stuck eines Metallkuchens | Fromherz | 94.95 | 5.05

## v. Santen u. Lisch 1844
Von SANTEN, H.L., “Chemische Analysen antiker Metalle aus heidnischen Gräbern Mecklenburgs, mit antiquarischen Einleitungen und Forschungen begleitet von G.C.F. LISCH.” Archivar zu Schwerin, Schwerin (1844).
|  | Cu | Sn | Pb | Ag
I . Kupfer der Hünengräber
1 | Framea von Goldberg | 98.64 | 1.19 |  | 0.746
II. Metalle der Kebelgräber
A. Bronze der Kebelgräber
2 | Handberge von Prislich | 86.9 | 13.1
3 | Schwert von Tarnow | 84.16 | 15.84
4 | Heftel mit zwei Spiralplatten | 84 | 16
5 | Metallspiegel von Sparrow | 80.4 | 19.6
6 | Diadem von Wittenmoor | 78.08 | 21.92
7 | Urne von Ruchow | 87.36 | 12.64
8 | Framea von Satow | 90 | 10
B. Gold der Kebelgräber
9 | Fingerring von Ruchow |  |  |  | 18.8
10 | Fingerring von Friederichsruhe |  |  |  | 18.8
C. Römische Bronze
11 | Krater von Groβ-=Kelle | 71.2 | 15.6 | 13.2
D. Ausländische Bronze
12 | Commandostab von Hansdorf | 74.8 | 24.08 |  | 1.12
III. Bronze der Wendenkirchhöfe
13 | Beschlagring von Ludwigslust | 83.6 | 10.8 | 5.6
14 | Armring von Ludwigslust | 89.44 | 6.32 | 4.24
15 | Heftel mit Spiralfeder | 97.32 | 1.96 | 0.72
16 | Heftel mit Spiralfeder von Camin | 88.15 | 11.85
Geganstande | Vaterland | Analytiker | Cu | Sn | Source
Schwert | Marf Brandenberg | Klaproth | 89 | 11 | Klaproth 1815. VII 1
Schwert | Schönhof bei Stralfund | H. u P. | 85 | 15 | Hünefeld u. Picht 1827. 1
Schwert | Rügen | H. u P. | 84.8 | 15.2 | Hünefeld u. Picht 1827. 4
Schwert | Rügen | H. u P. | 84.78 | 15.22 | Hünefeld u. Picht 1827. 5
Schwert | Schonen | Hjelm | 84 | 16 | Hjelm 1799. p. 274
Schwert | Karnow in Metlenburg | von Santen | 84.16 | 15.84 | v. Santen u. Lisch 1844. 3
Schwert | Dänemark | Berzelius | 88.02 | 11.98 | Berzelius 1836. 1
Schwert | Dänemark | Berzelius | 88.75 | 11.25 | Berzelius 1836. 2
Schwert | Dänemark | Berzelius | 87.44 | 12.56 | Berzelius 1836. 3
Framea | Rügen | H u P. | 84.78 | 15.22 | Hünefeld u. Picht 1827. 5
Framea | Satow in Metlenburg | von Santen | 90 | 10 | v. Santen u. Lisch 1844. 8
Handberge | Prislich in Metlenburg | von Santen | 86.9 | 13.1 | v. Santen u. Lisch 1844. 2
Sichel | Rügen | Klaproth | 87 | 13 | Klaproth 1815. VII IIa
Sichel | Marf Brandenberg | Klaproth | 85 | 15 | Klaproth 1815. VII II
Pincette | Dänemark | Berzelius | 90.3 | 9.7 | Berzelius 1836. 6
Messer | Dänemark | Berzelius | 92.75 | 7.25 | Berzelius 1836. 4
Messer | Dänemark | Berzelius | 97.94 | 2.06 | Berzelius 1836. 5
Heftel | Metlenburg | von Santen | 84 | 16 | v. Santen u. Lisch 1844. 4
Diadem | Wittenmoor in Metlenburg | von Santen | 78.08 | 21.92 | v. Santen u. Lisch 1844. 6
Metallspiegel | Sparow in Metlenburg | von Santen | 80.4 | 19.6 | v. Santen u. Lisch 1844. 5
Urne | Ruchow in Metlenburg | von Santen | 87.36 | 12.64 | v. Santen u. Lisch 1844. 7
Urne | Ranzow auf Rügen | H. u P. | 90.3 | 9.67 | Hünefeld u. Picht 1827. 2

## Moessard 1845
MOËSSARD, A., “Analyse de divers coins de bronze antiques, trouvés dans le department de l’Oise.” Comptes Rendus hebdomadaires des séances de l'Académie de Sciences XXI, 1177-1179 (1845).
Sept coins du bronze antique'
| Where found | Cu | Sn | As
1 | Bois des Ageux | 81.24 | 18.76 | tr.
2 | environs de Cherbourg | 89.29 | 10.71
3 | ?Nogent | 90.52 | 9.48
4 | Camp Romain de Bresle | 82.8 | 17.2 | tr.
5 | Camp Romain de Bresle | 80.29 | 19.71
6 | Pont-Sainte-Maxence | 90.44 | 9.56 | tr. | Cu et traces d'Argent; Sn et traces d'antimonie'
7 | Pont-Sainte-Maxence | 88.02 | 11.98 | tr.

## Erdmann 1847 and 1857
Erdmann 1847
ERDMANN, O.L., “Zusammensetzung einiger altgriechischen Bronzemünzen.” Journal für praktische Chemie 40, 371-374 (1847).
|  | Analytiker | Cu | Sn | Pb | Au | Fe | Sum
1 | Alt-attische Münze | A. Mitscherlich | 88.46 | 10.04 | 1.5 |  |  | 100
2 | Atheniensische Münze aus der römischen Zeit | A. Mitscherlich u. E. Schmid | 76.41 | 7.05 | 16.54 |  |  | 100
3 | Athen. Münze | R. Wagner | 83.62 | 10.85 | 5.53 |  |  | 100
4 | Münze eines macedon. Königs | O. Monse | 87.95 | 11.44 |  |  |  | 99.39
5 | Münze Alexanders des Grossen | Ernst Schmid | 95.96 | 3.28 | 0.76 | Sp. |  | 100
6 | Münze Alexanders des Grossen | R. Wagner | 86.762 | 10.242 | 2.311 | Sp. |  | 99.315
7 | Eine attische Münze | Ulich | 87.89 | 11.58 |  |  | 0.27 | 99.74
8 | Eine andere attische Münze | Heldt | 88.81 | 9.61 |  |  | 1.18 | 99.6
Erdmann 1857
1 | Kleine, roh gearbieitet Statuette, Kirchspiele Dötlingen | Künzel | 92.585 | 6.329 |  |  | 0.994 | 99.908
2 | Grössere Statuette | Künzel | 85.412 | 12.127 | 1.089 |  | 0.615 | 99.243
3 | Bronzene Waffe | Künzel | 91.908 | 6.846 |  |  | 0.436 | 99.19
4 | Bronzene Lanzenspitze | Künzel | 90.565 | 8.233 |  |  | 0.281 | 99.079

## Onnen 1848
ONNEN, H., “Untersuchung einiger sorten von chinesischen kupfer.” Journal für Praktische Chemie 44, 242-244 (1848).
|  | Ag | Cu | Fe | Ni | Co | S | Zn | Pb | Sum
I | Chinesisches Kupfer oder Packtong | 0.12 | 87.54 | 1.17 | 11.48 | 0.44 | 0.1 |  |  | 100.85
II | weisses Kupfer oder Packtong | 0.14 | 85.09 | 4.08 | 9.49 | 1.16 | 0.49 |  |  | 100.45
III | unregelmässigen | 0.14 | 98.49 | 0.01 | 1.19 |  |  |  |  | 99.83
IV | chinesisches Kupfer, erste Sorte | 0.505 | 97.79 | 0.21 | 1.35 |  |  |  |  | 99.855
V | chinesisches Kupfer, zweite Sorte | 0.07 | 82.21 | 0.19 | 0.71 |  |  | 17.56 |  | 100.74
VI | chinesisches Kupfer, dritte Sorte | 0.07 | 62.49 | 0.4 | 0.74 |  |  | 35.84 |  | 99.54
VII | chinesisches Kupfer, erste Sorte |  | 97.12 | 1.28 | 1.84 |  | 0.3 |  |  | 100.54
VIII | chinesisches Kupfer, zweite Sorte |  | 92.65 | 0.1 | 2.11 |  | 0.06 |  | 5.75 | 100.67
IX | chinesisches Kupfer, zweite Sorte |  | 93.48 | 4.43 | 0.46 |  | 0.47 |  |  | 98.84

## Mallet 1849
MALLET, J.W., “Report on the chemical examination of antiquities from the Museum of the Royal Irish Academy.” The Transactions of the Royal Irish Academy 22, 313-342 (1849).
Weapons and Implements of Bronze
|  | Cu | Sn | Pb | Zn | Fe | Co | Au | Ag | As | Sb | S | Sum
1 | Flat Celt | 86.98 | 12.57 |  |  |  |  | tr | 0.37 |  |  |  | 99.92
2 | Flat Celt | 98.74 | 1.09 |  |  | 0.08 |  | tr | 0.06 |  |  |  | 99.97
3 | Long, hollow Celt | 88.3 | 10.92 | 0.1 |  | tr |  |  |  | tr |  |  | 99.32
4 | Short, hollow celt | 95.64 | 4.56 | 0.25 |  |  |  |  | 0.02 |  |  |  | 100.47
5 | Long spear-head | 86.28 | 12.74 | 0.07 |  | 0.31 | 0.09 | [5 empty] | 99.49
6 | Spear-head | 84.64 | 14.01 |  |  | tr | [5 empty] | 0.03 | 98.68
7 | Flat scythe | 95.85 | 2.78 | 0.12 |  | 1.32 | [6 empty] | 100.07
8 | Sword handle | 87.07 | 8.52 | 3.37 | [7 empty] | tr | 98.96
9 | Sword blade | 87.94 | 11.35 | 0.28 | tr | [6 empty] | tr | 99.57
10 | Dagger | 90.72 | 8.25 | 0.87 | [8 empty] | 99.84
11 | Chisel | 91.03 | 8.39 |  |  |  | tr |  |  |  | 0.04 |  | 99.46
12 | Bronze ring-money | 87.24 | 9.58 | 2.79 | tr |  |  |  | tr |  |  |  | 99.61
13 | Bronze ring-money | 85.89 | 13.83 | tr | [7 empty] | tr | 99.72
14 | Cauldron | 88.71 | 9.46 | 1.66 |  | 0.03 | [6 empty] | 99.86
15 | Small bell | 84.78 | 12.9 | 2.04 | 0.06 |  |  |  | tr | 0.03 |  |  | 99.81
16 | Small square bell | 85.92 | 11.73 | 1.72 |  | tr |  |  | tr |  |  |  | 99.37
p.333 | Frags in earthern vessel | 66.12 | 30.62 | [5 empty] | 0.13 |  | 1.91 | 0.11 | 98.89
p.334 | Shallow basin | 72.58 | tr | 0.02 | 25.29 | 1.16 | [6 empty] | 99.05
Silver Ornaments |  | Ag | Cu | Au | Pb | Sn | Fe | S | Sum
1 | Small ingot | 93.93 | 5.44 | 0.42 |  |  |  |  | 99.79
2 | Hexagonal wire | 79.84 | 17.73 | 1.34 | tr |  |  |  | 98.91
3 | Bangle | 37.05 | 60.26 | 1.11 | 0.1 | 0.61 |  |  | 99.13
4 | Iron core, silver plate | 94.69 | 3.11 | 1.8 |  |  | 0.04 |  | 99.64
5 | Flat armlet | 94.01 | 4.34 | 1.31 | 0.06 |  |  |  | 99.72
6 | Round wire | 92.82 | 5.85 | 0.89 |  |  |  |  | 99.56
7 | Square wire | 95.87 | 3.59 | 0.17 |  |  |  |  | 99.63
8 | Hinge | 92.38 | 7.21 | 0.3 |  |  |  |  | 99.89
Gold Ornaments |  | Au | Ag | Cu | Pb | Fe | Sum
1 | Torque | 71.54 | 23.67 | 4.62 | tr |  | 99.83
2 | Torque | 79.48 | 18.01 | 2.48 |  |  | 99.97
3 | Wire | 96.9 | 2.49 | tr |  |  | 99.39
4 | Lunette | 88.64 | 11.05 | 0.12 |  |  | 99.81
5 | Plate | 88.72 | 10.02 | 1.11 |  | 0.02 | 99.87
6 | Thin plate | 81.1 | 12.18 | 5.94 | 0.28 |  | 99.5
7 | Celtic ring-money | 86.72 | 12.14 | 1.16 | tr | tr | 100.02
8 | Celtic ring-money | 85.62 | 12.79 | 1.47 |  |  | 99.88
These data were re-published in Mallet (1852)

## Sabatier and Sabatier 1850
SABATIER, J. and SABATIER, L., “Production de L’Or, de L’argent et du Cuivre chez les Anciens et Hôtels Monétaires des Empires Romain et Byzantin.” Bellizard, Saint-Pétersbourg (1850).
p. 75
|  | Cu | Sn | Pb | Zn | Perte
1 | As romain du temps de la Republique | 83.1 | 5.68 | 11.16 |  | 0.06 | Göbel
2 | As romain, d'une epoque posterieure a celle du precedent | 79.3 | 6.55 | 14.13 |  | 0.02 | Göbel
3 | Monnaie de Tibere | 87 | 9.8 | 3.1 |  | 0.1 | Göbel
4 | Caligula, 37 a 41 | 79.3 |  |  | 20.7 |  | Klaproth
5 | Neron et Drusus, meme epoque | 80.1 |  |  | 19.9 |  | Klaproth
6 | Antonia Augusta, 41-54 | 72.2 |  |  | 27.7 | 0.1 | Göbel
7 | Claude, meme epoque | 77.8 |  |  | 22 | 0.2 | Klaproth
8 | Vespasien, 69 a 79 | 81.3 | 0.83 | 1.1 | 16.3 | 0.47 | Klaproth
9 | Trajan, 98 a 117 | 84.02 | 0.77 |  | 15.2 | 0.01 | Klaproth
10 | Alexandre Severe, 222 a 235, bronze de grand module | 71.56 | 6.45 | 13.09 | 8.79 | 0.11 | L. Sabatier
11 | Alexandre Severe, bronze du plus petit module | 75.84 | 20.98 | 0.91 | 1.28 | 0.99 | L. Sabatier
12 | Julia Mamaea, mere de Alex. Severe, bronze du plus grand module | 72.01 | 15.28 | 7.12 | 4.6 | 0.99 | L. Sabatier
13 | Gordien III le Pieux, 238 a 244, grand bronze | 77.1 | 7.54 | 12.7 | 1.36 | 1.3 | L. Sabatier | traces d'argent et perte
14 | Philippe, le fils, 247 a 249 | 76.2 | 5.14 | 12.82 | 5.84 |  | L. Sabatier
15 | Postume, 258 a 267 | 90.5 |  |  |  | 1.62 | L. Sabatier | Ag 7.88
16 | Claude le Gothique, 268 a 270 | 80.75 | 7.77 | 11.36 |  | 0.12 | Göbel
17 | Claude le Gothique, monnaie de potin, frappee a Alexandrie (Egypte) | 89.51 | 2.76 | 1.27 | 2.65 |  | L. Sabatier | Traces de plombe et perte; Ag 3.81
18 | Tacite, 275 a 276 | 92 | 1.8 | 5.5 | 0.7 |  | Göbel
19 | Probus, 276 a 282 | 92.15 | 3.5 | 3.65 | 0.6 | 0.1 | Göbel
20 | Diocletien, 284 a 313 | 88.93 | 1.2 |  | 8.28 | 0.09 | L. Sabatier | Ag 1.5
21 | Diocletien, 284 a 313, monnaie de potin, frappe a Alexandrie (Egypte) | 91.38 | 3.85 |  | 2.89 | 0.07 | L. Sabatier | Traces de plombe et perte; Ag 1.81
22 | Maxence, 308 a 312 | 82.03 | 5.03 | 11.4 | 1.3 | 0.24 | L. Sabatier
23 | Licinius pere, 307 a 323 | 83.75 | 7.77 | 7.82 | 0.66 |  | Göbel
24 | Constantin le Grand, 308 a 337 | 87.5 | 7.14 | 4.26 | 0.91 | 0.19 | Göbel
25 | Constance II, 350 a 361 | 88.01 | 4.08 | 3.95 | 3.74 | 0.22 | L. Sabatier
26 | Valentinien I, 364 a 375 | 92.94 | 0.7 | 2.11 | 2.23 | 2.02 | L. Sabatier
27 | Theodose le Grand, 379 a 395 | 90.04 | 1.25 | 6.11 | 2.6 |  | L. Sabatier | traces d'argent
28 | Anastase I, 491 a 518 | 97.41 | tr | tr | 2.31 | 0.28 | L. Sabatier
29 | Justin II et Sophie, 366 a 578 | 96.75 | 0.8 | tr | 2.45 |  | L. Sabatier
30 | Leon VI, le Philosphe, 886 a 911 | 92.91 | 1.8 |  | 3.42 | 1.87 | L. Sabatier | Traces de plombe et perte
31 | Romain I Lacapene, 920 a 944, monnaie frappee a Kherson | 72.37 | 1.25 | 22.29 | 3.1 | 0.99 | L. Sabatier
32 | Jean Zimisces, 969 a 975 | 98.18 |  |  | 1.4 | 0.42 | L. Sabatier | Traces de etain et perte
33 | Manuel Comnene, 1143 a 1180, monnaie concave | 94.03 | 0.7 |  | 3.42 | 1.85 | L. Sabatier | traces d'argen et de plomb,t et perte

## Wilson 1851
WILSON, D., “The Archaeology and Prehistoric Annals of Scotland.” Sutherland and Knox, Edinburgh (1851).
p. 246 |  |  | Cu | Sn | Pb | Fe | Loss | Gain
1 | Wilson, G. | Large bronze cauldron | 92.89 | 5.15 | 1.78 |  | 0.18
2 | Wilson, G. | Leaf-shaped sword | 88.51 | 9.8 | 2.3 |  |  | 0.11
3 | Wilson, G. | Roman camp-kettle | 88.22 | 5.63 | 5.88 |  | 0.27
4 | Wilson, G. | Axe head | 88.05 | 11.12 | 0.78 |  | 0.05
5 | Wilson, G. | Bronze cauldron | 84.08 | 7.19 | 8.53 |  | 0.2
6 | Wilson, G. | Palstave | 81.19 | 18.31 | 0.75 |  |  | 0.25
p.247
| Professor E. Davy | Sword no. 1. Very brittle | 88.63 | 8.54 | 2.83 |  |  | Pb and Fe
| Professor E. Davy | Sword no. 2. Much more malleable | 83.5 | 5.15 | 8.35 | 3

## Berlin 1852
BERLIN, N.J., “Om några nordiska metall-legeringars sammansättning.” Annaler for Nordisk Oldkyndighed og Historie, (no vol. no.), 249-254 (1852).
Berlin 1852a
|  | Sn | Cu | Ni | Pb | Ag | Ni | Fe | Zn | Sum
1 | Refflad Hufvudring af Brons. | 8.31 | 90.88 | 0.36 | [5 empty] | 99.55
2 | Fragment af en sikelformad Knif. | 11.89 | 87.76 | 0.27 | [5 empty] | 99.92 |  | 1 | 0. Monse (4)
3 | Fragment af ett skålformadt Spänne från Jernåldern. | 11 | 84.44 |  | 3.77 | 0.66 |  |  |  | 99.87 |  | 23 | Berlin.
4 | Fragment af en Spjutspets, funnen I Fyen. | 9.94 | 88.16 |  |  |  | 0.8 | 0.47 |  | 99.37 |  | 9 | Berzelius
5 | Fragment af en Ring, som har tjent son Hårsmycke. | 9.86 | 89.57 |  |  |  | 0.57 |  |  | 100 | Ni and Fe | 1 | Clarke
6 | Bronsnål, funnen med andra Bronssakar i en Hög pa Broholms mark i Fyen. | 8.1 | 91.33 |  |  | Sp. | 0.57 |  |  | 100 |  | 1 | Davy
7 | Fragment af en Bronsbarre. | 22.85 | 76.16 |  |  |  | 0.99 |  |  | 100 | Ni and Zn | 1 | Dizé
8 | Bronsbarre, funnen vid Linholmen i Skåne. | 8.35 | 87.11 |  |  |  |  | 0.34 | 4.31 | 100.11 |  | 1 | E. Schmid
9 | Fragment af en Bronsbarre. |  | 69.96 |  | 18.49 | 0.13 |  | 0.29 | 11.72 | 100.59 |  | 3 | Forchham.
10 | Fragment af ett kar af Brons. | 9.15 | 89.4 |  |  | 1.45 | Sp. |  |  | 100 |  | 1 | Fresenius
11 | Ett stycke af ett Bronssvärd. | 14.3 | 85.25 |  |  |  | 0.45 |  |  | 100 |  | 1 | Girardin
12 | Ett stycke af en Bronssåg.. | 6.01 | 93 |  |  | 0.43 | 0.56 |  |  | 100 | Ni and Fe | 48 | Göbel
13 | Fragment af en Sputspets. | 6.65 | 92.46 |  |  | Sp. | 0.89 |  |  | 100 | Ni and Fe | 1 | Heldt
14 | Fragment af en Pincette. | 5.47 | 93.92 |  |  |  | 0.61 |  |  | 100 | Ni and Fe | 1 | Hjelm
15 | Fragment af en Knif. | 12.6 | 86.55 |  |  |  | 0.85 |  |  | 100 | Ni and Fe | 8 | Hünefeld
16 | Fragment af en Pincette. | 6.06 | 93.61 |  |  |  | 0.33 |  |  | 100 |  | 22 | Klaproth
17 | Fragment af en Lur. | 10.61 | 88.9 |  |  |  | 0.49 |  |  | 100 | Ni and Fe | 2 | Landerer
18 | Bleck af metall | 6.78 | 92.79 |  |  |  | 0.43 |  |  | 100 |  | 2 | Mitscherlich
19 | Fragment af en sköldpåt. | 15.73 | 83.79 |  |  |  | 0.48 |  |  | 100 |  | 8 | Moessard
20 | Fragment af en sköldpåt. | 13.03 | 86.97 | [6 empty] | 100 |  | 2 | Pearson
21 | En spjutspets. | 11.75 | 86.19 |  |  |  | 1.18 |  |  | 99.12 | Fe and Ni | 37 | Phillips
22 | Bronsbitt. | 6.93 | 92.08 |  |  | 0.69 |  |  |  | 99.7 |  | 2 | R. Wagner
23 | En Pålstaf. | 1.73 | 96.73 |  |  | 0.55 | 1.11 |  |  | 100.12 |  | 2 | Salvétat
24 | Ett 23 tum långt Bronssvärd. | Sp. | 100 |  |  |  |  | Sp. |  | 100 |  | 1 | Ulich
25 | En 14 tum lang Brons-lansspets. | Sp. | 100 |  | Sp. |  |  | Sp. |  | 100 |  | 14 | v. Santen
[12 empty] | 1 | Vauquelin
BERLIN, N.J., “Några materialier för bedömandet af sammanhanget mellan de antika bronsernas sammansättning och ålder.” Annaler for Nordisk Oldkyndighed og Historie (no vol. no.), 254-271 (1852).
Berlin 1852b |  | Analytikern | Cu | Sn | Pb | Zn | Ag | Främ. Met. | Sum | Source |  | 193
1 | Chirurgiskt instrument ur en Fornhellenisk graf | Landerer (1) | 100 | » | » | » | » | » | 100 | Landerer (1841) (?)
2 | Speglar, lampor, musik-instrument ur en annan dylik | Landerer | 100 | » | » | » | » | » | 100 | Landerer (1841) (?)
3 | Lansspets, funnen i Irland | Phillips (2) | 99.71 | » | » | » | » | 0.29 | 100 | Phillips 1852. 18
4 | Framea, funnen i Meklenburg (Hünengrab) | v. Santen (3) | 98.64 | 1.19 | » | » | 0.75 | » | 100.58 | v. Santen u. Lisch 1844. 1
5 | Broche, funnen i Meklenburg (Wendisch-Kirchh.). | v. Santen | 97.32 | 1.96 | » | » | » | 0.72 | 100 | v. Santen u. Lisch 1844. 15
6 | Knifblad, funnet i Danmark | Berzelius (4) | 97.94 | 2.06 | » | » | » | » | 100 | Berzelius 1836. 5
7 | Naglar på ett Svärd, funna i Mark-Brandenburg. | Hünefeld (5) | 97.75 | 2.25 | » | » | » | » | 100 |  | Not H. ü P. 1827, nor in Göbel (1842). Could be Klaproth 1815 VII V
8 | Pincette, funnen i Danmark | Berlin (6) | 93.92 | 5.47 | » | » | » | 0.61 | 100 | Berlin 1852a. 14
9 | Celt, funnen i Danmark | Berzelius | 94.49 | 5.51 | » | » | » | » | 100 | Berzelius 1836. 7
10 | Såg, funnen i Danmark (Randers Amt) | Berlin | 93 | 6.01 | » | » | 0.43 | 0.56 | 100 | Berlin 1852a. 12
11 | Pincette, funnen i Danmark | Berlin | 93.61 | 6.06 | » | » | » | 0.33 | 100 | Berlin 1852a.16
12 | Lansspets, funnen i Danmark | Berlin | 92.46 | 6.65 | » | » | » | 0.89 | 100 | Berlin 1852a.13
13 | Metallbleck, funnet I Ungern | Berlin | 92.79 | 6.78 | » | » | » | 0.43 | 100 | Berlin 1852a.18
14 | Fragment ur ett gjuthol, funnet i Sverige (Skåne) | Berlin | 92.08 | 6.93 | » | » | 0. 69 | » | 99.01 | Berlin 1852a. 22
15 | Knifblad, funnet i Danmark | Berzelius | 92.75 | 7.25 | » | » | » | » | 100 | Berzelius 1836. 4
16 | Ring på Demenurnan, funnen på Rügen (Jasmund) | Hünefeld | 92 | 8 | » | » | » | » | 100 | Hünefeld & Picht 1827. 9
17 | Bronsnål, funnen i Danmark (Fyen) | Berlin | 91.33 | 8.1 | » | » | » | 0.57 | 100 | Berlin 1852a. 6
18 | Svärd, funnet i Irland | Phillips | 91.79 | 8.17 | » | » | » | » | 99.96 | Phillips 1852. 17
19 | Refflad hufvudring, funnen i Danmark | Berlin | 90.88 | 8.31 | » | » | » | 0.36 | 99.55 | Berlin 1852a.1
20 | Böjlig ring, funnen med Rom. mynt vid Rheims | Klaproth (7) | 91 | 9 | » | » | » | » | 100 | Klaproth 1815. VII III
21 | Kärl, funnet i Danmark (Falster) | Berlin | 89.4 | 9.15 | » | » | 1.45 | » | 100 | Berlin 1852a.10
22 | Celt, funnen i England | Phillips | 89.93 | 9.19 | » | » | » | 0.57 | 99.69 | Phillips 1852. 21
23 | Verktyg, funnet i ett kalkbrott i Frankrike (Nogent) | Moëssard (8) | 90.52 | 9.48 | » | » | » | » | 100 | Moëssard 1845. 3
24 | Brons, funnen i Frankrike (Pont-Sainte-Maxence). | Moessard | 90.44 | 9.56 | » | » | » | » | 100 | Moëssard 1845. 6 | Cu et traces d'Argent; Sn et traces d'antimonie'
25 | Svärd, funnet i England | Phillips | 89.69 | 9.58 | » | » | » | 0.33 | 99.6 | Phillips 1852.15
26 | Trekantig skena, funnen i Danmark | Berzelius | 90.35 | 9.65 | » | » | » | » | 100 | Berzelius 1836.10
27 | Urna, funnen på Rügen | Hünefeld | 90.33 | 9.67 | » | » | » | » | 100 | Hünefeld & Picht 1827. 2
28 | Pincette, funnen i Danmark | Berlin | 90.3 | 9.7 | » | » | » | » | 100 | Berlin 1852a
29 | Celt, funnen i England | Phillips | 90.18 | 9.81 | » | » | » | » | 99.99 | Phillips 1852. 20
30 | Ring till hårprydnad, funnen i Danmark | Berlin | 89.57 | 9.86 | » | » | » | 0.57 | 100 | Berlin 1852a. 5
31 | Spjutspets, funnen i Danmark (Fyen) | Berlin | 88.16 | 9.94 | » | » | » | 1.27 | 99.37 | Berlin 1852a. 6
32 | Framea, funnen i Meklenburg (Kegelgrab) | v. Santen | 90 | 10 | » | » | » | » | 100 | v. Santen u. Lisch 1844. 8
33 | Celtiskt vapen, (funnet, i England?) | Pearson (9) | 90 | 10 | » | » | » | » | 100 | Pearson 1796. IV
34 | Svärd, funnet i Irland | Phillips | 89.62 | 10.02 | » | » | » | 0.44 | 100.08 | Phillips 1852. 16 (?) | Cu 85.62, Sn 10.02, Pb 2.92, Fe 0.44
35 | Ring på en urna, funnen på Rügen | Hünefeld | 89.97 | 10.03 | » | » | » | » | 100 | Hünefeld & Picht 1827. 3
36 | Ring, tvärstrimmig, funnen i Danmark | Berzelius | 88.81 | 10.6 | » | » | » | 0.59 | 100 | Berzelius 1836. 8
37 | Lur, funnen i Danmark (Falster) | Berlin | 88.9 | 10.61 | » | » | » | 0.49 | 100 | Berlin 1852a.17
38 | Brons, funnen i Frankrike (Cherbourg) | Moëssard | 89.29 | 10.71 | » | » | » | » | 100 | Moëssard 1845. 2
39 | Svärd, funnet i Mark-Brandenburg | Klaproth | 89 | 11 | » | » | » | » | 100 | Klaproth 1815. VII I
40 | Forngrekisk vapenrustning, funnen på Sicilien | Klaproth | 89 | 11 | » | » | » | » | 100 | Klaproth 1815. VII IV
41 | Spiralvriden skena, funnen i Danmark | Berzelius | 88.88 | 11.12 | » | » | » | » | 100 | Berzelius 1836.9
42 | Svärd, funnet i Danmark. | Berzelius | 88.75 | 11.25 | » | » | » | » | 100 | Berzelius 1836.2
43 | Forngrekisk qvinnofigur | Göbel (10) | 88.54 | 11.46 | » | » | » | » | 100 | Göbel 1842. I 4
44 | Lansspets, f. i Sverige (Skåne) | Berlin | 86.19 | 11.75 | » | » | » | 1.18 | 99.12 | Berlin 1852a. 21
45 | Broche, f. i Meklenburg (Wendisch Kirchh.) | v. Santen | 88.15 | 11.85 | » | » | » | » | 100 | v. Santen u. Lisch 1844. 16
46 | Sikelformig knif, f. i Danmark | Berlin | 87.76 | 11.89 | » | » | » | 0.27 | 99.92 | Berlin 1852a. 2
47 | Dolk, f. i Danmark | Berzelius | 88.02 | 11.98 | » | » | » | » | 100 | Berzelius 1836.1
48 | Brons, f. i Frankrike (Pont-Sainte-Maxence) | Moëssard | 88.02 | 11.98 | » | » | » | » | 100 | Moëssard 1845. 7 | Cu et traces d'Argent'
49 | Celtiskt vapen, (f. i England?) | Clarke (9) | 88 | 12 | » | » | » | » | 100 | Clarke 1817. p.343
50 | Svärd, f. i Danmark | Berzelius | 87.44 | 12.56 | » | » | » | » | 100 | Berzelius 1836.3
51 | Knif, f. i Danmark | Berlin | 86.55 | 12.6 | » | » | » | 0.85 | 100 | Berlin 1852a.15
52 | Urna, f. i Meklenburg (Kegelgrab) | v. Santen | 87.36 | 12.64 | » | » | » | » | 100 | v. Santen u. Lisch 1844. 7
53 | Sikelformig knif, från Rügen | Klaproth | 87 | 13 | » | » | » | » | 100 | Klaproth 1815. VII IIa
54 | Blecket på en sköld, f. i Sverige (Skåne) | Berlin | 86.97 | 13.03 | » | » | » | » | 100 | Berlin 1852a.20
55 | Armring, f. i Meklenburg (Kegelgrab) | v. Santen | 86.9 | 13.1 | » | » | » | » | 100 | v. Santen u. Lisch 1844. 2
56 | Dolk, från Egypten | Vauquelin (9) | 85 | 14 | » | » | » | 1 | 100 | Vauquelin 1826 | Letter from Vauquelin to Passalaqua. See Beauregard 1888 p. 518. 5 objects analysed. Fe c. 1%
57 | Celtiskt vapen, (f. i England?) | Pearson | 86 | 14 | » | » | » | » | 100 | Pearson 1796. II or III
58 | Grekisk vas, ur en graf i Neapel | Klaproth | 86 | 14 | » | » | » | » | 100 | Klaproth 1815. VII VI
59 | Svärd, f. jemte en guldring i Danmark | Berlin | 85.25 | 5 | » | » | » | 0.45 | 90.7 | Berlin 1852a. 11
60 | Sikelformig knif, f. i Mark-Brandenburg | Klaproth | 85 | 15 | » | » | » | » | 100 | Klaproth 1815. VII II
61 | Svärd, f. vid Stralsund | Hünefeld | 85 | 15 | » | » | » | » | 100 | Hünefeld & Picht 1827. 1
62 | Svärd, f. på Rügen | Hünefeld | 84.8 | 15.2 | » | » | » | » | 100 | Hünefeld & Picht 1827. 4
63 | Svärd, f. på Rügen | Hünefeld | 84.78 | 15.22 | » | » | » | » | 100 | Hünefeld & Picht 1827. 5
64 | Framea, f. på Rügen | Hünefeld | 84.78 | 15.22 | » | » | » | » | 100 | Hünefeld & Picht 1827. 5 | In twice
65 | Sköldbleck, f. i Danmark | Berlin | 83.79 | 15.73 | » | » | » | 0.48 | 100 | Berlin 1852a. 19
66 | Svärd, f. i Meklenburg (Kegelgrab) | 6 | 84.16 | 15.84 | » | » | » | » | 100 | v. Santen u. Lisch 1844. 3
67 | Svärd, f. i Sverige (Skåne)...... | Hjelm (11) | 84 | 16 | » | » | » | » | 100 | Hjelm 1799. p. 274 | Cu 83.875, Sn 16.125
68 | Broche, f. i Meklenburg (Kegelgrab) | v. Santen | 84 | 16 | » | » | » | » | 100 | v. Santen u. Lisch 1844. 4
69 | Brons, f. i Frankrike (Rom. lägret vid Bresle) | Moëssard | 82.8 | 17.2 | » | » | » | » | 100
70 | Antik hjelm, f. i Citadellet på Corfu | Davy (12) | 81.5 | 18.5 | » | » | » | » | 100 | Davy 1826. p56
71 | Brons, f. i Frankrike (vid Agena, de l'Oise) | Moëssard | 81.24 | 18.76 | » | » | » | » | 100 | Moëssard 1845. 1
72 | Spegel, f. i Meklenburg (Kegelgrab) | v. Santen | 80.4 | 19.6 | » | » | » | » | 100 | v. Santen u. Lisch 1844. 5
73 | Likkista, ur en Tschudisk graf i Altai | Göbel | 80.27 | 19.66 | » | » | » | » | 99.93 | Göbel 1842. 3 17
74 | Brons, f. i Frankrike (Rom. lägret vid Bresle) | Moëssard | 80.29 | 19.71 | » | » | » | » | 100 | Moëssard 1845. 5
75 | Diadem, f. i Meklenburg (Kegelgrab) | v. Santen | 78.08 | 21.92 | » | » | » | » | 100 | v. Santen u. Lisch 1844. 6
76 | Pilspets, ur en Egyptisk graf | Göbel | 77.6 | 22.2 | » | » | » | » | 99.8 | Göbel 1842. 3 16
77 | Bronsbarre, f. i Danmark | Berlin | 76.16 | 22.85 | » | » | » | 0.99 | 100 | Berlin 1852a. 7
78 | Kommandostaf (utländsk), f. i Meklenburg | v. Santen | 74.8 | 24.08 | » | » | 1.12 | » | 100 | v. Santen u. Lisch 1844. 12
79 | Yxa (Romersk), f. i Frankrike (vid Elbeuf) | Moëssard | 74.9 | 25.1 | » | » | » | » | 100
80 | Likkista, ur en Tschudisk graf i Altai | Göbel | 73 | 26.74 | » | » | » | » | 99.74 | Göbel 1842. 3 18
81 | Bronsring, ur en Gallo-Romersk graf (350 e. Chr.) | Salvétat (13) | 75.55 | 23.52 | 0.47 | » | » | » | 99.54 | Salvétat 1850. p. 362 | Perte 0.46
82 | Celt | Fresenius (9) | 92.09 | 6.7 | 0.69 | » | » | » | 99.48 | Fresenius 1845. p. 138 | Cu 91.99 Sn 6.73, Pb 0.69, Fe 0.28, Ni 0.31, Mn, Zn sp.
83 | Celt, f. I Irland | Phillips | 90.68 | 7.43 | 1.28 | » | » | » | 99.39 | Phillips 1852. 19
84 | Celt, f. i Irland | Phillips | 83.61 | 10.79 | 3.2 | » | » | » | 97.6 | Phillips 1852. 22
85 | Bronsring, ur en Gallo-Rom. graf (350 e. Chr.) | Salvétat | 79.93 | 15.73 | 3.5 | » | » | » | 99.16 | Salvétat 1850. p. 363 | Perte 0.84
86 | Arniring, f. i Meklenburg (Wend. Kirchh.) | v. Santen | 89.44 | 6.32 | 4.24 | » | » | » | 100 | v. Santen u. Lisch 1844. 14
87 | Beslagsring på en urna, f. i Meklenburg (Wend. Kirchh) | v. Santen | 83.6 | 10.8 | 5.6 | » | » | » | 100 | v. Santen u. Lisch 1844. 13
88 | Etruskisk-Grekisk spegel, f. i en graf i Neapel | Klaproth | 62 | 32 | 6 | » | » | » | 100 | Klaproth 1815. VI
89 | Brons, f. i Aalborgs Amt, sannolikt från 10 årh. e. Chr. | Forchh. (14) | 74.71 | 0.99 | 2.17 | 19.09 | » | 3.04 | 100
90 | Brons, från samma ställe | Forchham. | 67.13 | 9.24 | 3.39 | 20.39 | » | 0.11 | 100.26 | Kruse 1836-9. p. 357 footnote
91 | Brons, från samma ställe | Forchham. | 70.29 | 0.91 | 0.74 | 28.03 | » | 0.03 | 100
92 | Romersk Crater, f. i Meklenburg | v. Santen | 71.2 | 15.6 | 13.2 | » | » | » | 100 | v. Santen u. Lisch 1844. 11
93 | Fibula, f. i Herculanum | Göbel | 93.04 | 6.14 | » | 0.82 | » | » | 100 | Göbel 1842. 7 5
94 | Gallo-Romersk yxa, f. i Frankrike | Girardin (9) | 77.77 | 19.61 | 1.18 | 1.44 | » | » | 100 | Girardin 1852. 1
95 | Bronsbarre, f. i Sverige (Skåne) | Berlin | 87.11 | 8.35 | » | 4.31 | » | 0.34 | 100.11 | Berlin 1852a. 7
96 | Spänne från jernåldern, f. i Danmark | Berlin | 84.44 | » | 3.77 | 11 | 0.66 | » | 99.87 | Berlin 1852a. 3
97 | Bronsbarre, f. i Sverige | Berlin | 69.96 | » | 18.49 | 11.72 | 0.13 | » | 100.3 | Berlin 1852a. 9
98 | Rom. vigter, f. vid Palfur i Ryska Östersjöprov. | Göbel | 80.95 | » | 5.25 | 13.86 | » | » | 100.06 | Göbel 1842. 13 21d
99 | Den dertill hörande vågskålen | Göbel | 79.45 | 2.25 | 1.31 | 16.95 | » | » | 99.96 | Göbel 1842. 13 21c
100 | Rom. vågskålar, f. vid Ascheraden i Rysk. Öst. prov. | Göbel | 76.45 | 3.51 | » | 20.03 | » | » | 99.99 | Göbel 1842. 13 21b
101 | Vågbalken dertill | Göbel | 76.5 | 2.45 | » | 20.3 | » | » | 99.25 | Göbel 1842. 13 21a
Dessutom följande i Ryska Östersjö-provinserna, funna:
102 | Bronstråd fran Hasau i Kurland | Göbel | 82.55 | 10.39 | 0.6 | 6.34 | » | » | 99.88 | Göbel 1842. 13 10
103 | Bronstråd från Ascheraden | Göbel | 85.75 | 4.78 | 1.5 | 7.5 | » | » | 99.53 | Göbel 1842. 3 15b
104 | Kedja från Kasephten | Göbel | 91 | » | » | 9 | » | » | 100 | Göbel 1842. 13 20
105 | Fibula från Kasephten | Göbel | 83.5 | » | 3.19 | 13.35 | » | » | 100.04 | Göbel 1842. 13 19
106 | Handring från Dünaburg | Göbel | 80.3 | 0.75 | 3.51 | 15.4 | » | » | 99.96 | Göbel 1842. 13 7
107 | Ring of en fibula från Ösel | Göbel | 65 | 4.29 | 14.93 | 15.62 | » | » | 99.84 | Göbel 1842. 13 18
108 | Fibula från Ascheraden | Göbel | 78.18 | 1.64 | 4.03 | 16.13 | » | » | 99.98 | Göbel 1842. 13 3
109 | Bronsperlor från Segewolde | Göbel | 78.14 | 2.36 | 1.25 | 17.25 | » | » | 99 | Göbel 1842. 13 4
110 | Kedja från Ösel | Göbel | 79.13 | 2.04 | 1.42 | 17.36 | » | » | 99.95 | Göbel 1842. 13 9
111 | IRing från Fianden | Göbel | 78.25 | 1.5 | 0.75 | 18.25 | » | » | 98.75 | Göbel 1842. 13 17
112 | Mindre handring från Kremon | Göbel | 75.5 | 2.5 | 3.5 | 18.25 | » | » | 99.75 | Göbel 1842. 13 2
113 | Fibula från Ronneburg i Liffland | Göbel | 78.3 | 2.12 | 0.14 | 18.36 | » | » | 98.92 | Göbel 1842. 13 8
114 | Brons-stilett från Ascheraden | Göbel | 78.75 | 1.25 | 0.75 | 18.5 | » | » | 99.25 | Göbel 1842. 6
115 | Handring från Kasephten | Göbel | 79.5 | 0.75 | 0.25 | 18.5 | » | » | 99 | Göbel 1842. 13 11
116 | Fibula från Alt-Kusthof | Göbel | 79.5 | 1.25 | 0.75 | 19 | » | » | 100.5 | Göbel 1842. 13 13
117 | Bronskedja, väfd med ull, från Kasephten | Göbel | 78.5 | 1.83 | 0.75 | 19.19 | » | » | 100.27 | Göbel 1842. 13 14
118 | Handring från Ascheraden | Göbel | 79 | 1.75 | 1.25 | 19.25 | » | » | 101.25 | Göbel 1842. 13 12
119 | Bronskedja, väfd med ull , från Acheraden . | Göbel | 77.75 | 1.25 | 0.5 | 19.5 | » | » | 99 | Göbel 1842. 13 15
120 | Större handring från Kremon | Göbel | 73.5 | 2.75 | 4.25 | 19.5 | » | » | 100 | Göbel 1842. 13 1
121 | Ring från Kremon | Göbel | 77.5 | 1.5 | 1 | 20 | » | » | 100 | Göbel 1842. 13 16
(1) Buchners Repertorium der Pharmacie, Nr. 69. 1841. (Hos Göbel , v. infra).
(2) J.A. Phillips: Untersuchungen einiger Münzen and Waffen der !ten (in Ann. der Chemie and Pharmacie Bd. 81 p. 206, ur Lond. Chem. Soc. Quart. Journ. IV. 252).
(3) von Santen: Chemische Analyse antiker Metalle aus heidnischen Gräbern Meklenburgs. Schwerin 1844. (Ur Lisch's Jahrbücher, 9. Jahrg.).
(4) Berzelius: Undersökning of metalmassan i några fornlemningar. (I Ann. for Nordisk Oldkyndighed , 1836-37, p. 104).
(5) Hünefeld and Picht: Rügens metallische Denkmäler. (Hos Göbel v. infra).
(6) N.J. Berlin: Om några Nordiska metall-legeringars sammansättning.
(7) Klaproth: Chemische Beiträge, Bd. VI.
(8) A. Moëssard: Analyse verschiedener alten Broncestücken, welche im Departement de l'Oise gefunden wurden. (I Erdmanns Journal Bd. 37, p. 255, ur Comptes rendus XXI 1277).
(9) F.J. Otto: Lehrbuch der Chemie. 2te Aufl. Braunschweig 1849. 2. Bd. p. 832.
(10) F. Göbel: Über den Eintfuss der Chemie auf die Ermittelung der Völker der Vorzeit. Erlangen 1842
(11) Kongl. Wet. Acad. Nya Handl. för Apr.-Jun. 1797. p.98.
(12) Frorieps Notizen 13. (Hos Göbel, v. supra).
(13) Salvétat : Analyse zweier antiker Bronzen. (I Erdmanns Journal Bd. 52, p. 63, ur Ann. de Chimie et de Physique XXX. 361).
(14) Mémoires des Antiquaires du Nord 1840-1844, p. 114.
TAB II. Antyka Mynt |  | Analytikern | Cu | Sn | Pb | Zn | Ag | Främ. Met. | Sum
1 | Romersk As 500 f. Chr. | Phillips (1) | 69.69 | 7.16 | 21.82 | » | » | 1.04 | 99.71 | Phillips 1852.1
2 | Dylik | Göbel (2) | 79.3 | 6.55 | 14.13 | » | » | » | 99.98 | Göbel 1842. 6 3
3 | Romersk Semis 500 f. Chr.? | Phillips | 62.04 | 7.66 | 29.32 | » | » | 0.6 | 99.62 | Phillips 1852. 2
4 | Dylik | Göbel | 83.1 | 5.68 | 11.16 | » | » | » | 99.94 | Göbel 1842. 6 2
5 | Romersk Quadrans | Phillips | 72.22 | 7.17 | 19.56 | » | » | 0.86 | 99.81 | Phillips 1852. 3
6 | Hiero I 478 f. Chr. | Phillips | 94.15 | 5.49 | » | » | » | 0.32 | 99.96 | Phillips 1852. 4
7 | Dylikt | Klaproth (3) | 87.2 | 4.87 | 7.45 | » | » | » | 99.52 | Klaproth 1815. A 1 | Cu 87.27 Pb 7.49 Fe 0.37
8 | Forn-Attiskt mynt | Mitscherlich (4) | 88.46 | 10.04 | 1.5 | » | » | » | 100 | Erdmann 1847. 1
9 | Forngrekiskt mynt, f. på Sicilien | Dizé (5) | 97.5 | 2.5 | » | » | » | » | 100 | Dizé 1799. 3 | Not Dizé 1790
10 | Attiskt mynt | Phillips | 88.37 | 9.95 | 0.63 | » | » | 0.91 | 99.86 | Phillips 1852. 8 | Cu 88.34
11 | Dylikt | R. Wagner (4) | 83.62 | 10.85 | 5.53 | » | » | » | 100 | Erdmann 1847. 3
12 | Dylikt | Ulich (4) | 87.89 | 11.58 | » | » | » | 0.27 | 99.74 | Erdmann 1847. 7
13 | Dylikt | Heldt (4) | 88.81 | 9.61 | » | » | » | 1.18 | 99.6 | Erdmann 1847. 8
14 | Mynt från Olbia | Göbel | 90 | 9.82 | » | » | » | 0.18 | 100 | Göbel 1842. 2 11
15 | Dylikt | Göbel | 94 | 5.89 | » | » | » | 0.11 | 100 | Göbel 1842. 2 12
16 | Dylikt | Göbel | 98 | 1.75 | » | » | » | » | 99.75 | Göbel 1842. 2 13
17 | Syracusanskt mynt | Klaproth | 83.02 | 6.08 | 10.8 | » | » | » | 99.9 | Klaproth 1815. A 2 | Cu 83.11, Pb 10.81
18 | Neapoliton | Klaproth | 69.2 | 8.9 | 21.6 | » | » | » | 99.7 | Klaproth 1815. A 3 | Cu 69.23 Pb 21.79 Sn 8.97
19 | Kentoripinon | Klaproth | 85.6 | 8.3 | 6.5 | » | » | » | 100.4 | Klaproth 1815. A 4 | Cu 85.03 Sn 8.38 Pb 6.59
20 | Brettion | Klaproth | 84.1 | 4.65 | 10.8 | » | » | » | 99.55 | Klaproth 1815. A 5 | Cu 84.5 Pb 10.85
21 | Mamertinon | Klaproth | 84.6 | 7.6 | 7.1 | » | » | » | 99.3 | Klaproth 1815. A 6 | Cu 84.62 Sn 7.69 Pb 7.18 Ag 0.51
22 | Philip II of Macedonien 346 f. Chr. | Göbel | 85.35 | 13.1 | 1.42 | » | » | » | 99.87 | Göbel 1842. 2 8
23 | Densammes | Göbel | 83.8 | 14.74 | 1.42 | » | » | » | 99.96 | Göbel 1842. 2 9
24 | Alexander d. store 335 f. Chr. | Phillips | 86.78 | 12.99 | » | » | » | 0.06 | 99.83 | Phillips 1852. 5 | Cu 86.77 S 0.006
25 | Densammes | E. Schmid (4) | 95.96 | 3.28 | 0.76 | » | » | » | 100 | Erdmann 1847. 5
26 | Densammes | R. Wagner (4) | 86.76 | 10.24 | 2.31 | » | » | » | 99.31 | Erdmann 1847. 6 | Cu 86.762 Sn 10.242 Pb 2.311
27 | Philip III 323 f. Chr. | Phillips | 90.27 | 9.43 | » | » | » | » | 99.7 | Phillips 1852. 6
28 | Philip V 200 f. Chr.. | Phillips | 85.15 | 11.12 | 2.85 | » | » | 0.42 | 99.54 | Phillips 1852. 7
29 | Ptolomaeus VI 220 f. Chr. | Göbel | 90.75 | 9.25 | » | » | » | » | 100 | Göbel 1842. 1 5
30 | Ptolomaeus-mynt (VIII?) | Göbel | 85.55 | 6.95 | 7.45 | » | » | » | 99.95 | Göbel 1842. 2 10
31 | Ptolomaeus X 70 f. Chr. | Phillips | 84.25 | 15.64 | » | » | » | » | 99.89 | Phillips 1852. 9 | Cu 84.21
32 | Macedoniskt Konungamynt | 0. Monse (4) | 87.95 | 11.44 | » | » | » | » | 99.39 | Erdmann 1847. 4
33 | Attiskt mynt från Romerska tiden | Mitscherlich (4) | 76.41 | 7.05 | 16.54 | » | » | » | 100 | Erdmann 1847. 6 | A. Mitscherlich u. E. Schmid
34 | Pompejus 55 f. Chr. | Phillips | 74.17 | 8.47 | 16.15 | » | » | 0.28 | 99.07 | Phillips 1852.10
35 | C. Caesar Dictator 45 f. Chr | Göbel | 81.75 | 5.89 | 1.7 | 10.5 | » | » | 99.84 | Göbel 1842. 8 2
36 | Atiliernas familj 42 f. Chr. | Phillips | 68.69 | 4.86 | 25.43 | » | » | 0.11 | 99.09 | Phillips 1852. 11
37 | Julius & Augustus 40 f. Chr. | Phillips | 79.13 | 8 | 12.8 | » | » | » | 99.93 | Phillips 1852. 12
38 | Augustus & Agrippa 30 f. Chr. | Phillips | 78.45 | 12.96 | 8.62 | » | » | » | 100.03 | Phillips 1852. 13
39 | Divus Augustus Pater 29 f. Chr. | Klaproth | 100 | » | » | » | » | » | 100 | Klaproth 1815. B 7
40 | Cassiernas familj 23 f. Chr. | Phillips | 82.26 | » | » | 17.31 | » | 0.35 | 99.92 | Phillips 1852. 14
41 | Caesar Augustus & Germanicus 19 e. Chr. | Klaproth | 79.3 | » | » | 20.7 | » | » | 100 | Klaproth 1815. B 10
42 | Tiberius 30 e. Chr. | Göbel | 87 | 9.8 | 3.1 | » | » | » | 99.9 | Göbel 1842. 6 1
43 | Caligula 37 e. Chr. | Klaproth | 100 | » | » | » | » | » | 100 | Klaproth 1815. B 8
44 | Claudius 41 e. Chr | Klaproth | 77.8 | » | » | 22 | » | » | 99.8 | Klaproth 1815. B 12 | Cu 77.89 Zn 22.11
45 | Densamme | Göbel | 72.2 | » | » | 27.7 | » | » | 99.9 | Göbel 1842. 5 4
46 | Nero & Drusus 54 e. Chr. | Klaproth | 80.1 | » | » | 19.9 | » | » | 100 | Klaproth 1815. B 11 | Cu 80.26 Zn 19.74
47 | Nero 60 e. Chr. | Phillips | 81.07 | 1.05 | » | 17.81 | » | » | 99.93 | Phillips 1852. 14
48 | Vespasianus 70 e. Chr. | Klaproth | 81.3 | 0.83 | 1.1 | 16.3 | » | » | 99.53 | Klaproth 1815. B 13
49 | Densamme | Klaproth | 100 | » | » | » | » | » | 100 | Klaproth 1815. B 9
50 | Titus 79 e. Chr. | Phillips | 83.04 | » | » | 15.84 | » | 0.5 | 99.38 | Phillips 1852. 24
51 | Trajanus 98 e. Chr. | Klaproth | 84.02 | 0.77 | » | 15.2 | » | » | 99.99 | Klaproth 1815. B 14
52 | Densamme | Klaproth | 80.55 | 3.01 | » | 16.4 | » | » | 99.96 | Klaproth 1815. B 15
53 | Adrianus 120 e. Chr. | Phillips | 85.67 | 1.14 | 1.73 | 10.83 | » | 0.74 | 100.11 | Phillips 1852. 25
54 | Faustina jun. 165 e. Chr. | Phillips | 79.15 | 4.97 | 9.18 | 6.27 | » | 0.23 | 99.8 | Phillips 1852. 26
55 | Samosata 212 e. Chr. | Phillips | 70.91 | 6.75 | 24.96 | » | » | » | 102.62 | Phillips 1852. 27 | Pb 21.96
56 | Victorinus sen. 262 e. Chr. | Phillips | 95.37 | 0.99 | » | » | 1.6 | » | 97.96 | Phillips 1852. 28
57 | Densamme | Phillips | 97.13 | 0.1 | » | » | 1.76 | 1.01 | 100 | Phillips 1852. 29
58 | Tetricus sen. 267 e. Chr | Phillips | 98.5 | 0.37 | » | » | 0.76 | 0.46 | 100.09 | Phillips 1852. 30
59 | Densamme | Phillips | 98 | 0.5 | » | » | 1.15 | 0.05 | 99.7 | Phillips 1852. 31
60 | Claudius Gothicus 268 e. Chr | Phillips | 81.6 | 7.41 | 8.11 | » | 1.86 | » | 98.98 | Phillips 1852. 32
61 | Densamme | Phillips | 84.7 | 3.01 | 2.67 | » | 7.93 | 0.31 | 98.62 | Phillips 1852. 33
62 | Densamme | Göbel | 80.75 | 7.77 | 11.36 | » | » | » | 99.88 | Göbel 1842. 6 4
63 | Tacitus 275 e. Chr. | Phillips | 86.08 | 3.63 | 4.87 | » | 4.4 | » | 98.98 | Phillips 1852. 34
64 | Densamme | Phillips | 91.46 | » | » | » | 5.92 | 2.31 | 99.69 | Phillips 1852. 35
65 | Densamme | Göbel | 92 | 2.8 | 5.53 | 0.7 | » | » | 101.03 | Göbel 1842. 8 5
66 | Probus 275 e. Chr. | Phillips | 90.68 | 2 | 2.33 | 1.39 | 2.24 | 0.61 | 99.25 | Phillips 1852. 36
67 | Densamme | Phillips | 94.65 | 0.45 | 0.44 | » | 3.22 | 0.8 | 99.56 | Phillips 1852. 37
68 | Densamme | Göbel | 92.15 | 3.5 | 3.65 | 0.6 | » | » | 99.9 | Göbel 1842. 8 6
69 | Licinius 311 e. Chr. | Göbel | 83.75 | 7.77 | 7.82 | 0.66 | » | » | 100 | Göbel 1842. 8 4
70 | Constantinus Magnus 323 e. Chr. | Göbel | 87.5 | 7.14 | 4.26 | 0.91 | » | » | 99.81 | Göbel 1842. 8 3
71 | Justinianus I 527 e. Chr. | Göbel | 100 | » | » | » | » | » | 100 | Göbel 1842. 15 5
72 | Basilius 867 e. Chr.. | Göbel | 100 | » | » | » | » | » | 100 | Göbel 1842. 15 4
(1) J.A. Phillips, vide supra.
(2) F. Göbel, vide supra.
(3) Klaproth, vide supra.
(4) Zusammensetzung einiger Altgriechischen Broncemünzen. I Erdmanns Journal Bd. 40 p. 371.
(5) Rozier: Observations sur la physique. 1790. Hos Göbel.

## Bobbiere 1852
BOBIERRE, A. “ Recherches sur l’altération des bronzes employés au doublage des navires.” Comptes Rendus hebdomadaires des séances de l'Académie des sciences 34, 688-691 (1852). Also “Untersuchungen über die Dauerhaftigkeit der Bronze als Schiffsbeschlag.” Dingler’s Polytechnisches Journal XLVIII, 187-191 (1852).
|  | Cu | Sn | Pb | As | Sum
1 | Burchlöcherte | 97.1 | 2.4 | 0.5 | Sp | 100
2 | Burchbrochen | 96.8 | 2.4 | 0.8 | Sp | 100
3 | Platte | 95.9 | 2.9 | 1.2 | Sp | 100
4 | Platte | 96 | 3.1 | 0.9 | Sp | 100
5 | Platte | 95.2 | 3.5 | 1.3 | Sp | 100
6 | Platte | 95.9 | 3.4 | 0.7 | Sp | 100
7 | Bechlag | 95.3 | 4.1 | 0.6 | Sp | 100
8 | Anders Rufter | 84.7 | 4.4 | 0.9 | Sp | 90
9 | Rufter | 93.5 | 5.5 | 1 | Sp | 100
10 | Bronzene |  | 66 |  |  | 66
11 | Anolge Legirung |  | 56 |  |  | 56

## Girardin 1852, 1853
GIRARDIN, J., “Analyse de plusieurs produits d’Art d’une haute Antiquité.” Mémoires présenté par divers savants à l’Academie des inscriptions et belles-lettres de l’Institut de France. Première Série II, 86-104 (1852).
Girardin 1852. p. 100. VII. Hachettes Gallo-Romaines en Bronze
| Cu | Sn | Zn | Pb | Fe
hachette gallo-romain | 77.77 | 19.61 | 1.44 | 1.18
hachette galoise, d'Elbeuf | 74.9 | 25.1
poignard antique, d'Egypte | 85 | 14 |  |  | 1 | Vauquelin
Vase (p.104) |  | 68.88 |  | 31.12
GIRARDIN, J., “Analyse sehr alter Kunstprodukte.” Journal für praktische Chemie 60, 89-94 (1853).
Giradin 1853
5. Alte Bronzen. | Cu | Sn | Pb | Zn | Fe | Sb | Sum
a) Gallisches Beil | 85.85 | 14.15 | Sp. |  | Sp. |  | 100
b) Etruskisches Gefäss | 85 | 14.15 |  | 0.85 |  |  | 100 | Eisen und Zink 0.85
c) Alter Spiegel | 78.5 | 21.5 |  |  |  |  | 100
d) Verzierung eines Säbelwehrgehenks | 37.2 | 18.18 | 44 |  | Sp. |  | 99.38
e) Ring von demselben Kirchof | 45.1 | 14 | 40.9 |  |  | Sp. | 100
f) Schnalle | 69.32 | 20.78 | 9.9 |  |  |  | 100
Eine andere Partie Ringe | 72 |  | 28 |  |  |  | 100
g) Glocken in Rouen (i) | 76.1 | 22.3 | Sp. |  | 1.6 |  | 100 | Fe und Zn 1.6
g) Glocken in Rouen (ii) | 71 | 26 |  | 1.8 | 1.2 |  | 100
h) Eine klammer, Rouen | 71.87 | 6.114 | 21.03 |  |  |  | 99.014
6. Alte Münzen
a. Antonia Augusta und Titus Claudius Caesar Augustus | 81.4 |  |  | 18.6 |  |  | 100
b. Augustus Domitianus Consul | 88.8 | 10.3 | 0.9 |  |  |  | 100
c. Imper. Caes. Nerva Trajan Aug. German | 85.1 | 11.5 | 3.4 |  |  |  | 100
d. Marcus Anton. Aug. Imperat. | 84.9 | 10.5 | 4.6 |  |  |  | 100
e. Marcus Aurel. Commod. Aug. | 89.5 | 9.6 | 0.9 |  |  |  | 100
f. Alexander Severus | 89 | 10.2 | 0.8 |  |  |  | 100
g. Kaiser Phil. Aug., dem Vater | 88.8 | 8 | 3.2 |  |  |  | 100
7. Analysen verschiedener alter Bleibruchstücke
a. Ein stück von dem Sarg der Gundreda
b. Bleisarg aus dem römischen Kirchof von Cany |  | 4.4 | 95.6 |  | Sp.
c. Bleiflasche in einem Cinerarium |  | 40 | 60
d. Das Blei |  | 5.005 | 94.995
|  | 5.365 | 94.635
|  | 3 | 97
8. Gegenstände aus Silber und Gold | Cu | Ag | Pb
Eine wahrshceinilch versilbert | 96.9 | 3.1 | Sp.
GIRARDIN, J., “Analyses de plusiers produits d’art d’une haute antiquité. 2e Mémoire.” Précis analytique des travaux de l'Académie des sciences, belles-lettres et arts de Rouen 1851-1852, 142-180 (1852).
V. Analyses de divers bronzes antiques (p.157) | Cu | Sn | Fe+Pb | Fe+Zn | Pb | Fe | Sb | Zn
1. Hachette gauloise (Antifer, pres Etretat en 1842) | 85.85 | 14.15 | tr
2. Patere etrusque (donnee par M. Deville en 1847) | 85 | 14.15 |  | 0.85
3. Miroir antique (Abbe Cochet, cimetiere Cany en 1849) | 78.5 | 21.5
4. Ornaments d'un baudrier de sabre | bronze with layer of tin
5. Boucle (Merovingien cimitiere d'Envermeu) | 37.2 | 18.8 |  |  | 44 | tr
6. Anneau (Merovingien cimitiere d'Envermeu) | 45.1 | 14 |  |  | 40.9 |  | tr
7. Boucle de ceinturon (Merovingien cimitiere de Lucy, pres Neufchatel) | 69.2 | 20.78 |  |  | 9.9
8. Fiboules et boucles (Abbe cochet, cimitiere Merovingien de Londiniers | 72 |  |  |  | 28
9. Cloches des heures du beffroi de Rouen: La cache-riraut | 76.1 | 22.3 |  | 1.6 | tr
Cloches des heures du beffroi de Rouen: La Rouval | 71 | 26 |  |  |  | 1.2 |  | 1.8
10. Agraffe en bronze (Cathedral de Rouen) | 71.87 | 6.114 |  |  | 21.93
VI. Analyses de medailles antiques | Cu | Zn | Sn | Pb
1. Antonia Augusta/Titus | 81.4 | 18.6
2. Domitian | 88.8 |  | 10.3 | 0.9
3. Trajan | 85.1 |  | 11.5 | 3.4
4. Marc-Aurele | 84.9 |  | 10.5 | 4.6
5. Commode | 89.5 |  | 9.6 | 0.9
6. Alexandre Severe | 89 |  | 10.2 | 0.8
7. Philippe Pere | 88.8 |  | 8 | 3.2
VII. Analyses de divers fragments de plomb antiques | Pb | Sn | Fe
1. Morceau de Plomb (Abbe Cochet, from Abbey in England, XIth C. | 100
2. Coffres de plomb (Abbe Cochet, cimitiere gallo-romain de Cany) | 95.6 | 4.4 | tr
Circuiel romain de plomb | 94.9 | 5.1
3. Fiole en plomb (Abbe Cochet, cimitiere gallo-romain de Cany) | 60 | 40
4. Plombs provenant de cercueils (Convent, Rouen): grand cerceuil | 94.995 | 5.005
Plombs provenant de cercueils (Convent, Rouen): petit cerceuil | 94.635 | 5.365
Plombs provenant de cercueils (Convent, Rouen): tout petit cerceuil | 97 | 3

## Phillips 1852
PHILLIPS, J.A., “A chemical examination of the metals and alloys known to the ancients.” The Quarterly Journal of the Chemical Society of London 4, 252-300 (1852).
TABLE, SHOWING THE MEAN COMPOSITIONS OF THE SPECIMENS ANALYSED.
|  | date |  | Copper. | Tin. | Lead. | Iron. | Zinc. | Silver. | Sulphur. | Nickel. | Cobalt. | sum
|  | B.C. | A.D.
1 | AES | 500 |  | 69.69 | 7.16 | 21.82 | 0.47 | - |  | trace | trace | 0.57 | 99.71
2 | Semis | 500 |  | 62.04 | 7.66 | 29.32 | 0.18 | - |  | trace | 0.19 | 0.23 | 99.62
3 | Quadrans | 500 |  | 72.22 | 7.17 | 19.56 | 0.4 | - |  | trace | 0.2 | 0.28 | 99.83
4 | Hiero I | 470 |  | 94.15 | 5.49 | - | 0.32 |  |  | - - | - | - | 99.96
5 | Alexander the Great | 335 |  | 86.77 | 12.99 | - |  | - |  | 0.006 | - |  | 99.766
6 | Philippus III | 323 |  | 90.27 | 9.43 | - | - |  |  | - - | - | - | 99.7
7 | Philippus V | 200 |  | 85.15 | 11.12 | 2.85 | 0.42 |  |  | trace | - | - | 99.54
8 | Copper coin of Athens | ? |  | 88.34 | 9.95 | 0.63 | 0.26 |  |  | - | trace | trace | 99.18
9 | Egyptian, Ptolemy IX. | 70 |  | 84.21 | 15.64 |  | trace |  |  | trace |  | trace | 99.85
10 | Pompey, First Brass | 53 |  | 74.17 | 8.47 | 16.15 | 0.29 | [5 empty] | 99.08
11 | Coin of the Atilia Family | 45 |  | 68.69 | 4.86 | 25.43 | 0.11 |  |  |  | trace | trace | 99.09
12 | Julius and Augustus | 42 |  | 79.13 | 8 | 12.81 | trace |  |  | trace | - | - | 99.94
13 | Augustus and Agrippa | 30 |  | 78.45 | 12.96 | 8.62 | trace |  |  | trace | - | - | 100.03
14 | Large Brass of the Cassia Family | 20 |  | 82.26 | - | - | 0.35 | 17.31 |  | trace | - | - | 99.92
15 | Sword-blade (Fig. 1.) |  |  | 89.69 | 9.58 | - | 0.33 | - |  | trace |  | - | 99.6
16 | Broken sword-blade (Fig. 2.) |  |  | 85.62 | 10.02 | 2.92 | 0.44 |  |  | - | - | - - | 99
17 | Fragment of a sword-blade (Fig. 3.) |  |  | 91.79 | 8.17 | - | trace |  |  | trace | - | - | 99.96
18 | Broken spear-head (Fig. 4.) . |  |  | 99.71 | - | - | - |  |  | 0.28 | - |  | 99.99
19 | Celt, (Fig. 5.) |  |  | 90.68 | 7.43 | 1.28 | trace |  |  | trace | - | - | 99.39
20 | Celt, (Fig. 6.) |  |  | 90.18 | 9.81 |  | trace |  |  | - - | - | - | 99.99
21 | Celt, (Fig. 7.) |  | - | 89.33 | 9.19 |  | 0.33 |  |  | 0.24 |  |  | 99.09
22 | Celt, (Fig. 8.) |  |  | 83.61 | 10.79 | 3.2 | 0.58 |  |  | - | trace | 0.34 | 98.52
23 | Large Brass of Nero |  | 60 | 81.07 | 1.05 | - | - | 17.81 |  |  |  |  | 99.93
24 | Titus |  | 79 | 83.04 | - | - | 0.5 | 15.84 | - | - | - | - | 99.38
25 | Hadrian |  | 120 | 85.67 | 1.14 | 1.73 | 0.74 | 10.85 | - | - | - | - | 100.13
26 | Faustina, Jun. |  | 165 | 79.14 | 4.97 | 9.18 | 0.23 | 6.27 | - | - | - | - | 99.79
27 | Greek Imperial Samosata |  | 212 | 70.91 | 6.75 | 21.96 | trace | - | - | - | - |  | 99.62
28 | Victorinus, Sen. (No. 1.) |  | 262 | 95.37 | 0.99 | trace | trace |  | 1.6 | - | - | - | 97.96
29 | Victorinus, Sen. (No. 2.) |  | 262 | 97.13 | 0.1 | trace | 1.01 |  | 1.76 | - | - | - | 100
30 | Tetrius, Sen. (No. 1.) |  | 267 | 98.5 | 0.37 | trace | 0.46 |  | 0.76 | - | - | - | 100.09
31 | Tetrius, Sen. (No. 1.) |  | 268 | 98 | 0.51 | - | 0.05 |  | 1.15 | - | - | - | 99.71
32 | Claudius Gothicus, (No. 1.) |  | 268 | 81.6 | 7.41 | 8.11 | - | - | 1.86 | - | - |  | 98.98
33 | Claudius Gothicus, (No. 2.) |  | 268 | 84.7 | 3.01 | 2.67 | 0.31 | trace | 7.93 | - | - |  | 98.62
34 | Tacitus, (No. 1.) |  | 275 | 86.08 | 3.63 | 4.87 |  |  | 4.42 | - | - |  | 99
35 | Tacitus, (No. 2.) |  | 275 | 91.46 |  | - | 2.31 | - | 5.92 | - | - |  | 99.69
36 | Probus (No. 1.) |  | 275 | 90.68 | 2 | 2.33 | 0.61 | 1.39 | 2.24 | - | - |  | 99.25
37 | Probus (No. 1.) |  | 275 | 94.65 | 0.45 | 0.44 | 0.8 |  | 3.22 | - | - |  | 99.56
|  |  |  | Copper. | Tin. | Lead. | Iron. | Zinc. | Silver. | Sulphur. | Nickel. | Cobalt. | sum
not reported
reported together
Also in Phillips and Darlington 1857

## Wocel 1852-4
Wocel J E 1852-1854, ‘Kelternes, Germanernes og Slavernes Bronzer. En Archaeologisk parallel’, Antikvarisk Tidsskrift, Udgivet af det Kongelige Nordiske Oldskrift-Selskab, 206-247.
|  | Analytiker | Cu | Sn | Pb | Zn | Fe | S | As | Sum | Source
I | Kelt (Palstaab) von Jiċinëves | Hawranek | 94.7 | 4.7 |  |  | 0.26 | 0.17 | 0.14 | 99.97 | Hawranek 1853. c
II | Kelt (Palstaab) von Duban | Hawranek | 92.4 | 5.2 |  |  | 0.42 | 0.33 | 1.39 | 99.74 | Hawranek 1853. d
III | Schwert von Jinec | Leibich | 92.9 | 6.7 |  |  | 0.2 |  |  | 99.8
IV | Armring von Jinec | Görgey | 92.72 | 6.44 |  |  | 0.84 |  |  | 100
V | Kelt aus der Šárka | Hlasiwetz | 90.21 | 9.03 |  |  | 0.75 |  |  | 99.99
VI | Armring von Stockau | Hawranek | 87.1 | 11.64 |  |  | 0.24 | 0.33 |  | 99.31 | Hawranek 1853. e
VII | Spange von Želenic | Liebich | 79.65 | 9.32 | 7.67 |  | 2.96 |  |  | 99.6
VIII | Henkel vom Podmokler Kessel | Quadrat | 70.1 | 5.8 | 23.83 |  | Sp. |  |  | 99.73
IX | Ring von der Panenská | Adam | 84.31 | 0.9 | 3.09 | 10.93 |  |  |  | 99.23
X | Hahn von Hohenfurt | Hlasiwetz | 79.85 | 2.65 | 4.2 | 9.95 | 3.53 |  |  | 100.18
XI | Antik Löwenfigur | Adam | 68.69 | 3.8 | 4.02 | 20.89 | 2.31 |  |  | 99.71
The analyzes I, II and III were carried out in the year 1853 under the direction of Professor Rochleder, the Swedish eight in the year 1847 under the supervision of Professor Redtenbacher, both times in the chemical laboratory at the University of Prague
|  | Analytiker | Cu | Sn | Pb | Zn | Selv. | Foreign metals |  | sum
1 | Landsespids fra Irland | Phillips | 99.71 | _ | _ | _ | _ | 0.29 |  | 100
2 | Svaerd fra Irland | Phillips | 91.79 | 8.17 | _ | _ | _ | _ |  | 99.96
3 | Kelt fra England | Phillips | 89.93 | 9.19 | _ | _ | _ | 0.57 |  | 99.69
4 | Bronze fra Frankrig (Nogent) | Moessard | 90.52 | 9.48 | _ | _ | _ | _ |  | 100
5 | Bronze fra Frankrig (Pont-Sainte-Maxence) | Moessard | 90.44 | 9.56 | _ | _ | _ | _ |  | 100
6 | Svaerd fra England | Phillips | 89.69 | 9.58 | _ | _ | _ | 0.33 |  | 99.6
7 | Kelt fra England | Phillips | 90.18 | 9.81 | _ | _ | _ | _ |  | 99.99
8 | Keltisk Vaaben (fra England?) | Pearson | 90 | 10 | _ | _ | _ | _ |  | 100
9 | Svaerd fra Irland | Phillips | 89.62 | 10.02 | _ | _ | _ | 0.44 |  | 100.08
10 | Bronze fra Frankrig (Cherbourg) | Moessard | 89.29 | 10.71 | _ | _ | _ | _ |  | 100
11 | Bronze fra Frankrig (Pont-Sainte-Maxence) | Moessard | 88.02 | 11.98 | _ | _ | _ | _ |  | 100
12 | Keltisk Vaaben (fra England?) | Clarke | 88 | 12 | _ | _ | _ | _ |  | 100
13 | Keltisk Vaaben (fra England?) | Pearson | 86 | 14 | _ | _ | _ | _ |  | 100
14 | Bronze fra Frankrig (Bresle) | Moessard | 82.8 | 17.2 | _ | _ | _ | _ |  | 100
15 | Bronze fra Frankrig (Agena i Departem. L'Oise) | Moessard | 81.24 | 18.75 | _ | _ | _ | _ |  | 99.99
16 | Bronze fra Frankrig (Bresle) | Moessard | 80.29 | 19.71 | _ | _ | _ | _ |  | 100
17 | Okse (rom.) fra Frankrig (Elbeuf) | Moessard | 74.9 | 25.1 | _ | _ | _ | _ |  | 100
18 | Ring fra en gallo-rom. Grav (360 A.C.) | Salvetat | 75.55 | 23.52 | 0.47 | _ | _ | _ |  | 99.54
19 | Kelt fra Irland | Phillips | 90.68 | 7.43 | 1.28 | _ | _ | _ |  | 99.39
20 | Kelt fra Irland | Phillips | 83.61 | 10.79 | 3.2 | _ | _ | _ |  | 97.6
21 | Ring fra en gallo-rom. Grav (360 A.C.) | Salvetat | 79.93 | 15.73 | 3.5 | _ | _ | _ |  | 99.16
22 | Gallo-romersk Oxe fra Frankrig | Giradin | 77.77 | 19.61 | 1.18 | 1.44 | _ | _ |  | 100
Combined table (plus 7 in yellow):
1 | *Landsespids fra Irland | Phillips | 99.71 | _ | _ | _ |  | 0.29 |  | 100
2 | Kelt (Paalstav) fra Jicincves | Hawranek | 94.7 | 4.7 | _ | _ |  | 0.57 |  | 99.97
3 | Armring fra Jinec | Gorgey | 92.72 | 6.44 | _ | _ |  | 0.84 |  | 100
4 | Kelt (Paalstav) fra Duban | Hawranek | 92.4 | 5.2 | _ | _ |  | 2.14 |  | 99.74
5 | Svaerd fra Jinec | Liebach | 92.9 | 6.7 | _ | _ |  | 0.2 |  | 99.8
6 | Kelt fra Frankrig (Gresse) | Fresenius | 91.99 | 6.73 | 0.69 | _ |  | 0.59 |  | 100
7 | *Svaerd fra Irland | Phillips | 91.79 | 8.17 | _ | _ |  | _ |  | 99.96
8 | *Kelt fra Irland | Phillips | 90.68 | 7.43 | 1.28 | _ |  | _ |  | 99.39
9 | *Bronze fra Frankrig (Nogent) | Moessard | 90.52 | 9.48 | _ | _ |  | _ |  | 100
10 | *Bronze fra Frankrig (Pont-Sainte-Maxence) | Moessard | 90.44 | 9.56 | _ | _ |  | _ |  | 100
11 | Urne fra Ranzov | Picht og Hunefeld | 90.33 | 9.67 | _ | _ |  | _ |  | 100
12 | Kelt fra Sdrka | Hlasiwetz | 90.21 | 9.03 | _ | _ |  | 0.75 |  | 99.99
13 | *Kelt fra England | Phillips | 90.18 | 9.81 | _ | _ |  | _ |  | 99.99
14 | *Keltisk Vaaben (fra England?) | Pearson | 90 | 10 | _ | _ |  | _ |  | 100
15 | Ring fra Rugen (Quotlitz) | Picht og Hunefeld | 89.97 | 10.03 | _ | _ |  | _ |  | 100
16 | *Kelt fra England | Phillips | 89.93 | 9.19 | _ | _ |  | 0.57 |  | 99.69
17 | *Svaerd fra England | Phillips | 89.69 | 9.58 | _ | _ |  | 0.33 |  | 99.6
18 | *Svaerd fra Irland | Phillips | 89.62 | 10.02 | _ | _ |  | 0.44 |  | 100.08
19 | Paalstav fra Irland | Phillips | 89.33 | 9.18 | _ | _ |  | 0.57 |  | 99.08
20 | *Bronze fra Frankrig (Cherbourg) | Moessard | 89.29 | 10.71 | _ | _ |  | _ |  | 100
21 | Svaerd fra Mark-Brandenborg | Klaproth | 89 | 11 | _ | _ |  | _ |  | 100
22 | Spiralformig vunden Ring | Berzelius | 88.88 | 11.12 | _ | _ |  | _ |  | 100
23 | Svaerd fra Scandinavien | Berzelius | 88.75 | 11.25 | _ | _ |  | _ |  | 100
24 | *Bronze fra Frankrig (Pont-Sainte-Maxence) | Moessard | 88.02 | 11.98 | _ | _ |  | _ |  | 100
25 | *Keltisk Vaaben (fra England?) | Clarke | 88 | 12 | _ | _ |  | _ |  | 100
26 | Armring fra stockau | Hawranek | 87.1 | 11.64 | _ | _ |  | 0.57 |  | 99.31
27 | *Keltisk Vaaben (fra England?) | Pearson | 86 | 14 | _ | _ |  | _ |  | 100
28 | Ring fra Panenskd | Adam | 84.31 | 0.9 | 3.09 | 10.98 |  | _ |  | 99.28
29 | *Kelt fra Irland | Phillips | 83.61 | 10.79 | 3.2 | _ |  | _ |  | 97.6
30 | *Bronze fra Frankrig (Bresle) | Moessard | 82.8 | 17.2 | _ | _ |  | _ |  | 100
31 | *Bronze fra Frankrig (Agena i Departem. L'Oise) | Moessard | 81.24 | 18.76 | _ | _ |  | _ |  | 100
32 | *Bronze fra Frankrig (Bresle) | Moessard | 80.29 | 19.71 | _ | _ |  | _ |  | 100
33 | *Ring fra en gallo-romersk Grav | Salvetat | 79.93 | 15.73 | 3.5 | _ |  | _ |  | 99.16
34 | Hane fra Hohenfurt | Hlasiweiz | 79.85 | 2.65 | 4.2 | 9.95 |  | 3.53 |  | 100.18
35 | Spande fra Zelenic | Liebich | 79.65 | 9.32 | 7.67 | _ |  | 2.96 |  | 99.6
36 | *Gallo-romersk Oxe fra Frankrig | Girardin | 77.77 | 19.61 | 1.18 | 1.44 |  | _ |  | 100
37 | *Ring fra en gallo-romersk Grav | Salvetat | 75.55 | 23.52 | 0.47 | _ |  | _ |  | 99.54
38 | *Oxe (rom.) fra Frankrig (Elbeuf) | Moessard | 74.9 | 25.1 | _ | _ |  | _ |  | 100
39 | Hank of Podmokler Kjedlen | Quadrat | 70.1 | 5.8 | 23.88 | _ |  | sp |  | 99.78
40 | Antik Levefigur | Adam | 68.69 | 3.8 | 4.02 | 20.89 |  | 2.31 |  | 99.71
|  |  | Cu | Sn | Fe | S | Loss
| Bronzestav fra Judenburg | Rochleder | 92.51 | 6.8 | 0.51 | 0.41 | 0.49 |  |  | 100.72
Antike Monter (from Sabatier et Sabatier 1850) |  |  | Cu | Sn | Pb | Zn | selvet | Loss
I | Alexander Severus (222-235 AD) |  | 71.56 | 6.45 | 13.09 | 8.79 | _ | 0.11 |  | 100
II | Alexander Severus (222-235 AD) |  | 75.84 | 20.98 | 0.91 | 1.28 | _ | 0.99 |  | 100
III | Julia Mamaea, Alexander Severus' mother |  | 72.01 | 15.28 | 7.12 | 4.6 | _ | 0.99 |  | 100
IV | Gordan den Tredje (238-244 AD) |  | 77.1 | 7.54 | 12.7 | 1.36 | sp | 1.3 (med selvet) |  | 98.7
V | Philippus (247-249 AD) |  | 76.2 | 5.14 | 12.82 | 5.84 | _ | _ |  | 100
VI | Posthumus (258-267 AD) |  | 90.5 | _ | _ | sp | 7.88 | 1.62 (med zinken) |  | 98.38
VII | Claudius Gothicus (268 AD) |  | 89.51 | 2.76 | sp | 2.65 | 3.81 | 1.27 (med blyet |  | 98.73
VIII | Diocletian (284-313 AD) |  | 88.98 | 1.2 | _ | 8.28 | 1.5 | 0.09 |  | 100.05
IX | Diocletian (284-313 AD) |  | 91.38 | 3.85 | sp | 2.89 | 1.81 | .07 (med blyet) |  | 99.93
X | Maxentius (308-312 AD) |  | 82.03 | 5.03 | 11.4 | 1.3 | _ | 0.24 |  | 100
XI | Constantius II (350-361 AD) |  | 88.01 | 4.08 | 3.95 | 3.74 | _ | 0.22 |  | 100
XII | Valentinian I (364-375 AD) |  | 92.94 | 0.7 | 2.11 | 2.23 | _ | 2.02 |  | 100
XIII | Theodosius den Store (379-395 AD) |  | 90.04 | 1.25 | 6.11 | 2.6 | sp | _ |  | 100
XIV | Anastasius I (491-518 AD) |  | 97.41 | sp | sp | 2.31 | _ | 0.28 |  | 100
XV | Justinius II og Sophia (566-578 AD) |  | 96.75 | 0.8 | sp | 2.45 | _ | _ |  | 100
XVI | Leo VI Philosophus (886-911 AD) |  | 92.91 | 1.8 | sp | 3.42 | _ | 1.87 (med blyet) |  | 98.13
XVII | Romanus I. Lacapenus (920-944 AD) |  | 72.37 | 1.25 | 22.29 | 3.1 | _ | 0.99 |  | 100
XVIII | Johannes Zimisces (969-975 AD) |  | 98.18 | sp | _ | 1.4 | _ | 0.42 (med tinnet) |  | 99.58
XIX | Manuel Comnenus (1143-1180 AD) |  | 94.03 | 0.7 | _ | 3.42 | _ | 1.85 (med s + B) |  | 98.15

## Hawranek 1853
HAWRANEK, J., “Chemische Zusammensetzung eines Mergels und eines Hippuritenkalkes aus der Gosau, so wie einiger antiker Bronzen.” Journal für praktische Chemie 60, 443-444 (1853).
|  | Cu | Sn | Fe | As | Schwefel | sum
c | Celtische Hacke | 94.7 | 4.7 | 0.26 | 0.14 | 0.17 | 99.97
d | Celtische Hacke | 92.4 | 5.2 | 0.42 | 1.39 | 0.33 | 99.74
e | Ring von Bronce | 87.1 | 11.64 | 0.24 |  | 0.33 | 99.31
f | Bronzestab | 92.51 | 6.08 | 0.51 |  | 0.41 | 99.51

## Wocel 1854
WOCEL, J.E., “Archäologische Parallelen.” Kaiserlich-Königlichen Hof- und Staatsdruckerei, Wien (1854).
|  | Analytiker | Cu | Sn | Pb | Zn | Fe | S | As | Sum | Source
I | Kelt (Palstaab) von Jiċinëves | Hawranek | 94.7 | 4.7 |  |  | 0.26 | 0.17 | 0.14 | 99.97 | Hawranek 1853. c
II | Kelt (Palstaab) von Duban | Hawranek | 92.4 | 5.2 |  |  | 0.42 | 0.33 | 1.39 | 99.74 | Hawranek 1853. d
III | Schwert von Jinec | Leibich | 92.9 | 6.7 |  |  | 0.2 |  |  | 99.8
IV | Armring von Jinec | Görgey | 92.72 | 6.44 |  |  | 0.84 |  |  | 100
V | Kelt aus der Šárka | Hlasiwetz | 90.21 | 9.03 |  |  | 0.75 |  |  | 99.99
VI | Armring von Stockau | Hawranek | 87.1 | 11.64 |  |  | 0.24 | 0.33 |  | 99.31 | Hawranek 1853. e
VII | Spange von Želenic | Liebich | 79.65 | 9.32 | 7.67 |  | 2.96 |  |  | 99.6
VIII | Henkel vom Podmokler Kessel | Quadrat | 70.1 | 5.8 | 23.83 |  | Sp. |  |  | 99.73
IX | Ring von der Panenská | Adam | 84.31 | 0.9 | 3.09 | 10.93 |  |  |  | 99.23
X | Hahn von Hohenfurt | Hlasiwetz | 79.85 | 2.65 | 4.2 | 9.95 | 3.53 |  |  | 100.18
XI | Antik Löwenfigur | Adam | 68.69 | 3.8 | 4.02 | 20.89 | 2.31 |  |  | 99.71
|  |  | Cu | Sn | Pb | Zn | Fe | Schwefel | Ni
| Kelt von Gresse (Frankreich) | Fresenius | 91.99 | 6.73 | 0.69 | _ | 0.28 | _ | 0.31
| Fragment einer Schwertklinge aus Irland | Phillips | 91.79 | 8.17 | _ | _ | spuren | spuren | _
| Kelt aus Irland | Phillips | 90.68 | 7.43 | 1.28 | _ | spuren | spuren | _
| Urne bei Ranzov | Picht and Hünefeld | 90.33 | 9.67 | _ | _ | _ | _ | _
| Kelt (Paalstab) aus Irland | Phillips | 90.18 | 9.81 | _ | _ | spuren | _ | _
| Metallring einer Urne bei Quotlitz (Insel Rügen) | Picht and Hünefeld | 89.97 | 10.03 | _ | _ | _ | _ | _
| Schwertklings aus England | Phillips | 89.69 | 9.58 | _ | _ | 0.33 | _ | _
| Paalstab aus Irland | Phillips | 89.33 | 9.18 | _ | _ | 0.33 | 0.24 | _
| Schwert aus der Mark Brandenburg | Klaproth | 89 | 11 | _ | _ | _ | _ | _
| Spiralförmig gewundener Ring | Berzelius | 88.88 | 11.12 | _ | _ | _ | _ | _
| Schwert aus Skandinavien | Berzelius | 88.75 | 11.25 | _ | _ | _ | _ | _
| Schwert aus Schottland | Clarke | 88 | 12 | _ | _ | _ | _ | _
| Schwertklinge aus Irland | Phillips | 85.62 | 10.02 | _ | _ | 0.44 | _ | _
| Kelt aus Irland | Phillips | 83.61 | 10.79 | 3.2 | _ | 0.58 | _ | spuren
|  |  | Cu | Sn | Fe | Schwefel | Verlust
(p. 37) | Bronzestab aus Judenburg | Rochleder | 92.51 | 6.08 | 0.51 | 0.41 | 0.49
|  | Hawranek | 3
|  | Leibich | 2
|  | Hlasiwetz | 2
|  | Adam | 2
|  | Görgey | 1
|  | Quadrat | 1

## Napier 1856
NAPIER, J., “The Ancient Workers and Artificers in Metal, from references in the Old Testament and other ancient writings.” Simpkin, Marshall and Co., London (1856).
p.65-66
Statue of copper horses erected in ancient times. Analysed by KLAPROTH:
| Cu | 99.3 |  |  | Klaproth (1815). VII, VII Untersuchung der Metallmasse des Viergespanns von Chio
| Sn | 0.7
100
Broken spear head. Analysed by J.A.Phillips. No date |  |  |  |  | Phillips (1852). No. 18
| Cu | 99.71
| S | 0.28
99.99
Coin A.D. 262. Analysed by J.A. Phillips |  |  |  |  | Phillips (1852). No. 29 (Victorinus)
| Cu | 97.13
| Sn | 0.1
| Ag | 1.76
| Fe | 1.01
100
Coin A.D. 267. Analysed by J.A. Phillips |  |  |  |  | Phillips (1852). No. 30. (Tetrius)
|  | No. 1 | No. 2
| Cu | 98.5 | 98
| Sn | 0.37 | 0.51
| Fe | 0.46 | 0.05
| Ag | 0.76 | 1.15
|  | 100.09 | 99.71
p. 69
Peruvian: |  |  |  |  | ? Von Humboldt (1816) (Vauquelin)
A chisel analysed by Humboldt
| Cu | 94
| Sn | 6
100
A copper knife from Peru
| Cu | 96
| Sn | 4
100
p.88-95
Chisel, found by Wilkinson in an ancient quarry in Egypt
| Cu | 94
| Sn | 5.9
| Fe | 0.1
100
Dagger, analysed by Klaproth |  |  |  |  | Klaproth (1815). XII. Chemische Untersuchung einiger alten Metallmassen aus der Stiftkirche zu Goslar ("Gelesen in der Akad. der Wissensch. den 16 März 1809.")
| Cu | 91.6
| Sn | 7.5
| Pb | 0.9
100
Bowl or dish, from Nmroud, analysed by Dr Percy |  |  |  |  | ?Layard (1853)
| Cu | 89.57
| Sn | 10.43
100
Hook, from Nimroud, analysed by Dr Percy |  |  |  |  | ?Layard (1853)
| Cu | 89.85
| Sn | 9.78
99.63
Bronze, overlaying Iron, analysed by Dr Percy |  |  |  |  | ?Layard (1853)
| Cu | 88.37
| Sn | 11.33
99.7
Bell, analysed by Dr Percy
| Cu | 84.7
| Sn | 14.1
98.8
Sword-blade found underChertsey Bridge, Thames (J.A. Phillips) |  |  |  |  | Phillips (1852). No. 15
| Cu | 90
| Sn | 9.54
| Fe | 0.33
99.87
Fragment of Sword-blade found in Ireland (J.A. Phillips) |  |  |  |  | Phillips (1852). No. 17?
| Cu | 91.39
| Sn | 8.38
99.77
Celt (J.A. Phillips) |  |  |  |  | Phillips (1852). No. 20
| Cu | 90.18
| Sn | 9.82
100
1st, A Lituus, or musical wind -instrument, found in the river Witham, Lincolnshire (Dr Pearson) | [5 empty] | Pearson (1796). 1 | (Pearson only reported Sn)
| Cu | 88
| Sn | 12
100
2d, Spear head, which had been cast, as evident from its rough surface, figure, texture, and grain (Dr Pearson) | [5 empty] | Pearson (1796). 2
| Cu | 86
| Sn | 14
100
3d, A saucepan, also cast (Dr Pearson) | [5 empty] | Pearson (1796). 3
| Cu | 86
| Sn | 14
100
4th, Scabbard - this had an iron sword within (Dr Pearson) | [5 empty] | Pearson (1796). 4
| Cu | 90
| Sn | 10
100
Leaf-shaped Sword, analysed by Professor George Wilson | [5 empty] | Wilson (1851)
| Cu | 88.51
| Sn | 9.3
| Pb | 2.3
100.11
Axe head, by Professor Wilson | [5 empty] | Wilson (1851)
| Cu | 88.05
| Sn | 11.12
| Pb | 0.78
99.95
Palstave or Celt, by Professor Wilson |  |  |  | ('Wilson's Archaeology, etc.') |  | Wilson (1851).
| Cu | 81.19
| Sn | 18.31
| Pb | 0.75
100.25
Roman As. B.C. 500 (J.A. Phillips) |  |  |  |  | Phillips (1852). No. 1?
| Cu | 69.51
| Sn | 7.1
| Pb | 22.02
| Fe | 0.48
| Co | 0.59
99.7
Semis, B.C. 500 (J.A. Phillips) |  |  |  |  | Phillips (1852). No. 2
| Cu | 62.05
| Sn | 7.62
| Pb | 29.35
| Co | 0.23
| Ni | 0.19
| Fe | 0.17
99.61
Quandaus, B.C. 500 (J.A. Phillips) (sic) |  |  |  |  | Phillips (1852). No. 3
| Cu | 72.17
| Sn | 7.17
| Pb | 19.52
| Fe | 0.41
| Co | 0.29
| Ni | 0.2
99.76
Alexander the Great, B.C. 335 (J.A. Phillips) |  |  |  |  | Phillips (1852). No. 5
| Cu | 86.73
| Sn | 13.15
| S | 0.7
99.95
Julius and Augustus Caesar (J.A. Phillips) |  |  |  |  | Phillips (1852). No. 12
| Cu | 78.88
| Sn | 7.95
| Pb | 12.8
99.63
Bronze Cauldron (Professor Wilson) |  |  |  |  | ?Wilson (1851)
| Cu | 92.8
| Sn | 5.15
| Pb | 1.78
99.73
Cauldron (Professor Wilson) |  |  |  |  | ?Wilson (1851)
| Cu | 84.08
| Sn | 7.19
| Pb | 8.53
99.8
Roman Camp Kettle (Professor Wilson) |  |  |  |  | ?Wilson (1851)
| Cu | 88.22
| Sn | 5.63
| Pb | 5.88
99.73
p.164-165
a brass of Cassio family (J.A. Phillips) |  |  |  |  | Phillips (1852). No. 14
| Cu | 82.26
| Zn | 17.31
| Fe | 0.35
99.92
Large Brass of Nevo, A.D. 60 (J.A. Phillips) (sic) |  |  |  |  | Phillips (1852). No. 23
| Cu | 81.07
| Zn | 17.18
| Sn | 1.05
99.3
Faustina Tin, A.D. 165 (J.A. Phillips) |  |  |  |  | Phillips (1852). No. 26
| Cu | 79.14
| Sn | 4.97
| Pb | 9.18
| Zn | 6.27
| Fe | 0.23
99.69
Copy from Phillips (1852) not correct.

## Otto 1855
OTTO, F.J., “Graham Otto’s Ausführliches Lehrbuch der Chemie dritte umgearbeitete auflage. Zwitter band in drei abtheilungen. Anorganische Chemie von Dr. Fr. Jul. Otto.” Vieweg und Sohn, Braunschweig (1855)
p. 243
Die folgenden Analysen von Gahrkupfer mögen hier eine Stelle finden:
| I | II | III
Cu | 98.65 | 98.25 | 99.31
Pb | 0.75 | 1.09 | 0.21
Ag | 0.23 | 0.13 | 0.1
Fe | 0.05 | 0.13 | 0.02
Ni | _ | 0.23 | 0.28
Al | 0.02 | 0.05 | _
Mg | 0.03 | together 0.1 | together 0.04
Ca | 0.09 | " | "
K | 0.12 | _ | 0.04
kiesel | 0.05 | _ | _
Schlacke | _ | _ | _
I. Schwedisches Scheibenkupfer, nach von Kobell
II. Mansfelder Gahrkupfer, nach von Kobell
III. Gahrkupfer von der Friedrichshütte, nach Genth
p. 253
Die folgenden Analysen von Messing mögen hier eine Stelle finden:
| 1 | 2 | 3 | 4 | 5
Cu | 71.36 | 70.1 | 70.16 | 70.29 | 65.8
Zn | 28.15 | 29.9 | 27.45 | 29.26 | 31.8
Sn | _ | _ | 0.79 | 0.17 | 0.15
Pb | _ | _ | 0.2 | 0.28 | 2.15
| 99.51 | 100 | 98.6 | 100 | 100
1. Messing von Neustadt-Eberwalde (Kudernatsch)
2. Sehr hämmerbares messing
3. Messing von Hegersmühl
4. Englisches Messing (Lavater)
5. Messing von Stolberg (Chandel)
p. 255
Die folgenden Analysen verscheinder Bronzen mögen angeführt werden; alle ergeben einen Gehalt von Blei:
| 1 | 2 | 3 | 4 | 5 | 6 | 7 | 8 | 9
Cu | 91.4 | 89.62 | 82.45 | 83 | 75 | 82 | 64.5 | 89.16 | 84.2
Zn | 5.53 | 4.2 | 10.3 | 14 | 20 | 18 | 32.5 | 0.49 | 11.5
Sn | 1.7 | 5.7 | 4.1 | 2 | 3 | 2.5 | 0.25 | 10.24 | 3.55
Pb | 1.37 | 0.48 | 3.15 | 1 | 2 | 0.25 | 2.76 | 0.1 | 0.75
| 100 | 100 | 100 | 100 | 100 | 102.75 | 100 | 100 | 100
1. Bronze der Reiterstatue Louis XIV, von Keller 1699, Gewicht 53263 franz. Pfd. (d'Arcet) durch grossen Gehalt au Kupfer ausgezeichnet.
2. Statue Henri IV (d'Arcet).
3. Reiterstatue Loius XV, von Gor, 6000 Pfd.schwer (d'Arcet).
4. Bronze der Minerva-Statue in Paris.
5. Bronze der Napoleons-Statue, sehr gelb.
6. und 7. französische Bronze für gegenstände, welche vergoldet werden sollen (d'Arcet), auch 82 Kupfer,18 Zink, 3 Zinn, 1.5 Blei, oder 78 Kupfer, 18 Zink, 2 Zinn 2 Blei.
8. Bronze der Vendâme-Säule, fast reine Kupfer-Zinnlegirung
9. Lessing-statue in Braunschweig, von Howald gegossen (der Bleigehalt ist zufällig und rührt von beigemengtem Zinnloth her).
p. 258
Die bronze der Alten bestand aus Kupfer und Zinn…..
| 1 | 2 | 3 | 4 | 5 | 6 | 7
Cu | 92 | 88 | 80.27 | 73 | 85 | 77.77 | 74.9
Sn | 6.7 | 12 | 19.66 | 26.74 | 14 | 19.61 | 25.1
1. Celtische Waffe (Fresenius), ausserdem Blei 0.69, Eisen 0.29. Nickel 0.31.
2. Bronze von celtischen Gefässen und Waffen (Clarke). Pearson fand in celtischen halbarden, Aexten, u.s.w. 10 bis 14 proc. Zinn
3. Gegossener Sarg von Altai and der Chinesischen Grenze
4. Ein andere Sarg (Göbel)
5. Aegyptischer Dolch (Vauquelin), ausserdem 1 Eisen.
6. Gallisch-römisches Beil (Giradin), ausserdem Blei 1.18, Zink 1.44.
7. Ein anderes Beil (Girardin). Sie auch Donovan und Salvetat in Jahresbericht von Liebig, 1851, S. 638. Girardin. Journ. Für Prakt. Chem., Bd. 60, S. 91. Hawrenek, enendaselbst, Bd. 69, S. 444. Moëssard, ebendaselbst, Bd. 37, S. 255.
Die folgenden Analysen griechischer Münzen, in Erdmann's und Marchand's Laboratorium angestellt (Journ für prakt. Chem. Band 40, S. 371), bestätigen den Schluss Göbel's:
| 1 | 2 | 3 | 4 | 5 | 6 | 7 | 8
Cu | 88.5 | 76.4 | 83.6 | 87.9 | 96 | 86.8 | 87.9 | 88
Sn | 10 | 7 | 10.9 | 11.5 | 3.2 | 10.3 | 11.6 | 9.6
Pb | 1.5 | 16.6 | 5.5 | _ | 0.8 | 2.3 | _ | _
| 100 | 100 | 100 | 99.4 | 100 | 99.4 | 99.5 | 97.6
1. Alt-attische Münze (A. Mitscherlich)
2. Athenienische Münze aus der römanischen Zeit (Mitscherlich und E. Schmid)
3. Atheniens. Münze (R. Wagner)
4. Münze eines macedonischen Königs (O. Monse)
5. Münze Alexanders des Grossen, enthielt eine Spur Gold. (E. Schmid)
6. Desgleichen
7. Attische Münze, enthielt noch 0.27 Eisen (Ulich)
8. Degleichen, nethielt noch 1.2 Eisen (Heldt).
p. 259
Die folgenden Analysen mögen angeführt werden
| 1 | 2 | 3 | 4 | 5 | 6 | 7 | 8 | 9
Cu | 69.7 | 94.1 | 86.8 | 90.3 | 85.1 | 88.3 | 84.2 | 74.2 | 68.7
Sn | 7.2 | 5.5 | 13 | 9.4 | 11.1 | 10 | 15.6 | 8.5 | 4.8
Pb | 21.8 | - | - | - | 2.8 | 0.6 | - | 16.1 | 26.4
Fe | 0.6 | 0.4 | - | - | 0.4 | 0.3 | - | 0.2 | 0.1
| 99.2 | 100 | 99.8 | 99.7 | 99.4 | 99.2 | 99.8 | 99 | 99
1. Römisches As, eisengrau, 500 v. Chr.
2. Quadrans, 500 v. Chr.
3. Alexander der Grosse, 335 v. Chr.
4. Philipp III von Macedonien, 323 v. Chr.
5. Philipp V, 300 v. Chr.
6. Atheniens. Münze.
7. Aegypt. Munn, Ptolomäus IX, 70 v. Chr.
8. Pompejus, 53 v. Chr.
9. Familie der Atilier, 46 v. Chr.
| 1 | 2 | 3 | 4 | 5
Cu | 82.3 | 81 | 83 | 86.7 | 79.1
Sn | - | 1 | - | 1.1 | 4.9
Pb | - | - | - | 1.7 | 9.2
Zn | 17.3 | 17.8 | 15.8 | 10.8 | 6.3
Fe | 0.4 | - | 0.5 | 0.7 | 0.2
| 100 | 99.8 | 99.3 | 100 | 99.7
1. Familie der Cassier, 20 v. Chr., gelb.
2. Nero, 6- nach Chr., hellgelb.
3. Titus, 79 n. Chr., gelb, weich.
4. Hadrian, 120 n. Chr.
5. Faustina d. J. 165 n. Chr., weisslich.
| 1 | 2 | 3 | 4 | 5 | 6
Kupfer | 95.4 | 98.5 | 81.6 | 86.1 | 91.5 | 90.7
Zinn | 1 | 0.4 | 7.4 | 3.6 | - | 2
Blei | - | - | 8.1 | 4.8 | - | 2.3
Silber | 1.6 | 0.8 | 1.8 | 4.4 | 5.9 | 2.2
Eisen | - | 0.5 | - | - | 2.3 | 0.6
| 98 | 100.2 | 98.9 | 98.9 | 99.7 | 97.8
1. Victorinus sen., 260 n. Chr.
2. Tetrius sen., 267 n. Chr.
3. Claudius gothicus 268 n. Chr.
4. Tacitus, 275 n. Chr.
5. Tacitus.
6. Probus, 275 n. Chr. enthielt 1.4 Zink.
p. 263
Heyl hat die Zusammensetzung des Glockenguts des Glockenspiels zu Darmstadt untersucht, welches 1670 gegossen ist (Annalen der Chem. und Pharm., Bd. 62, Seite 85), Girardin, das Glockenmetall zweier Glocken in Rouen aus dem zwölften Jahrhunderte (Journal fiir prakt. Chem., Bd. 60, S. 92).
| 1 | 2 | 3 | 4
Kupfer | 73.94 | 72.52 | 76.1 | 71
Zinn | 21.67 | 21.06 | 22.3 | 26
Blei | 1.19 | 2.14 | — | -
Nickel | 2.11 | 2.66 | — | -
Eisen | 0.17 | 0.15 | 1.6 | 1.2
Arsen | Spur | Spur | Spur | Spur
| 99.08 | 98.53 | 100 | 98.2
1. Ton mit zweigestriehenem h.
2. Ton mit dreigestrichenem c. Eine Legirung von 89 Kupfer und 20 Zinn hatte durchans nicht Klangfarbe dieser Glocken (Heyl)
3. und 4. Glocken zu Rouen, 4. enthielt ausserdem 1.8 Zink (Girardin).
p.264
In dem Folgenden ist die Zusammensetzung einiger solcher Legi­rungen neben anderen inn Vorhergehenden besprochenen Legirungen mitgetheilt.
| 1 | 2 | 3 | 4 | 5 | 6 | 7 | 8
Kupfer | 78.6 | 89 | 86 | 79 | 5.5 | 90.2 | 89 | 86.8
Zinn | 9.5 | 2.5 | 14 | 8 | 14.5 | 3.5 | 2.4 | 12.4
Zink | 9 | 7.8 |  | 5 | 80 | 6.4 | 9
Blei | 7 |  |  | 8 |  | — |  | —
| 99.1 | 99.3 | 100 | 100 | 100 | 100.1 | 100.4 | 99.2
1. Axenlager einer englischen Locomotive, enthielt noch 0.42 Eisen.
2.Lagermetall für die Treibaxen einer belgischen Locomotive; noch 0.8 Eisen.
3. Lagermetall für Locomotiven-Axen ans Scraing.
4. Stephenson's Zapfenlager für Locomotiven.
5. Fenton's Antifrictionsmetall zu Zapfenlagern für Maschinen und Dampfwagen (sehr empfohlen, auch wohlfeil).
6. Metall zu Stopfbüchsen für Kolbenstangen einer belgischen Locomotive.
7. Metall für Locomotivkolben von Seraing.
8. Metall zu Regulatoren einer belgischen Lo­comotive. (Sämmtliche Analysen mit Ausnahme von 4. und 5. sind von E. Schmidt).

## Uvarov 1855
UVAROV, A.S., “Recherches sur les antiquités de la Russie méridionale et des côtes de la mer Noire.” Didron, St.-Pétersbourg (1855).
Tables from Uvarov 113-114.
Périodes | Cuivre | Étain | Plomb | Fer | Zinc | Arsenic | Totaux
Première Période
Poissons en cuivre.
Blar. Choix, VII, VIII | 77.64 | 12.19 | 9.5 | 0.16 | traces | traces | 99.49
Tête de Pan.
Blar. Choix, nº 94 | 91.99 | 1.17 | 4.52 | 1.35 | 1.35 | " | 99.03
NOTE: typographic error, repetition of '1.35' erroneous repetition in one of thes columns.
Seconde Période
Apollon avec un timbre
Blar. Choix, nº 24 | 91.23 | 5.85 | 1.81 | traces | traces | " | 98.89
id. sans timbre (Blar., 24) | 89.65 | 4.58 | 6.6 | " | " | " | 100.83
Jupiter avec un timbre
Blar. Choix, nº 40 | 73.69 | 10.72 | 17.33 | " | " | " | 101.74
Troisième Période
Caracalla (Blar., nº 189) | 98.73 | traces | traces | " | " | " | 98.73
Olbie Indépendante
Voir l'atlas pl. XXIV, 90 | 97.95 | 0.55 | 0.3 | " | " | " | 98.80
Flèches Scythes
Pl. XIV, nº 15 | 73.69 | 23.13 | 2.26 | " | " | " | 99.08
Pl. XVI, nº 14 | 72.87 | 22.93 | 3.41 | " | " | " | 99.22
NOTES:
Plate ref. XXIV described on p. 112, "90. Apollon, asiz sur un trône, a droite; de la main droite il tient une pique, le bras gauche étendu. A gauche, dans le champ, deux monogrammes. A la droite d'Apollon Το. Α—. Autour, cercle de grènetis. La Fortune, comme au nº 84; autour l'inscription: οΛΒΙο—ΠοΛΙ; à droite, das le champ, la lettre Δ (Blar., <<Choix>> XVII, nº 174)
Blar. Appears to refer to Blaremberg's publication Choix de Médailles nd
Ivan P. de Blaramberg "Choix des medailles antiques d'Olbiopolis ou Olbia, Didot, Paris (1822)

## Wocel 1855
Gegenstand und fundort | Analytiker | Cu | Sn | Pb | Zn | Fe | schwefel | andere metalle |  |  | Sum
1. Krone, von Admanshagen bei Doberan |  | 100 | [6 empty] | Jahrb. Des Vereins f. Mecklenb. Gesch. U. Alterth. 1844 | von Santen u. Lisch? | 100
2. Sichel im Museum zu Prag |  | 100 | [8 empty] | 100
3. Kelt von Winaric in Böhmen |  | 100 | [8 empty] | 100
4. Lanzenspitze, gef. in Irland | Phillips | 99.71 |  |  |  |  | 0.28 |  | Lond. Chem. Soc. Quart. Journ. IV |  | 99.99
5. Kelt, gef. in Mecklenbeurg | v. Santen | 98.64 | 1.19 |  |  |  |  | Ag 0.75 | Chamische Analyse antiker Metalle aus heidn. Grabern Mecklenburgs (Jahrb. Des Verienns….1844) |  | 99.83
6. Scmucknadel, gef. in Mecklenburg | v. Santen | 97.32 | 1.96 | [7 empty] | 99.28
7. Messerklinge, gef. in Dänemark | Berzelius | 97.94 | 2.06 | [5 empty] | Ann. For Nordisk Oldkyndighed 1836-7 |  | 100
8. Schwertnagel, gef. in der Mark Brandenburg | Hünefeld | 97.75 | 2.25 | [5 empty] | Hünefeld u. Picht |  | 100
9. Kelt (Paalst.), von Gleinewes in Böhmen | Hawranek | 94.7 | 4.7 |  |  | 0.26 | 0.17 | As 0.14 | Wocel 1854 |  | 99.83
10. Kelt (Paalst.), von Duban in Böhmen | Hawranek | 92.4 | 5.2 |  |  | 0.42 | 0.33 | As 1.39 | Berlin 1852-3 Ann for Nordisk ... |  | 98.35
11. Pincette, gef. in Dänemark | Berlin | 93.92 | 5.47 |  |  |  |  | and,. Metalle 0.61 |  |  | 99.39
12. Kelt, gef. in Dänemark | Berzelius | 94.49 | 5.51 | [7 empty] | 100
13. Sage, gef. in Dänemark | Berlin | 93 | 6.06 |  |  |  |  | and. Metalle 0.99 |  |  | 99.06
14. Pincette, gef. in Dänemark | Berlin | 93.61 | 6.06 |  |  |  |  | and. Metalle 0.33 |  |  | 99.67
15. Lanzenspitze, gef. in Dänemark | Berlin | 92.46 | 6.65 |  |  |  |  | and. Metalle 0.89 |  |  | 99.11
16. Armring, von Jinec in Böhmen | Görgey | 92.72 | 6.44 |  |  | 0.84 |  |  | Wocel 1854 |  | 100
17. Schwert, von Jinec in Böhmen | Liebig | 92.9 | 6.7 |  |  | 0.2 |  |  | Wocel 1854 |  | 99.8
18. Kelt, von Gresse in Frankreich | Fresenius | 91.99 | 6.73 | 0.69 |  | 0.28 |  | Ni 0.31 | F.J. Otto Lehrb. Der Chemie 2 s. 833 |  | 99.69
19. Metallblech, gef. in Ungern | Berlin | 92.79 | 6.75 |  |  |  |  | and. Metalle 0.43 |  |  | 99.54
20. Stab, von Judenburg in Steiermark | Hawranek | 92.51 | 6.08 |  |  | 0.51 | 0.41 |  |  |  | 99.51
21.Bruchstuck, aus einem Schemlzteigel, gef. in Schweden | Berlin | 92.08 | 6.93 |  |  |  |  | Ag 0.69 |  |  | 99.01
22. Messerklinge, gef. in Dänemark | Berzelius | 92.75 | 7.25 | [7 empty] | 100
23. Ring, gef. Auf der Insel Rugen | Hünefeld | 92 | 8 | [7 empty] | 100
24. Bronzenadel, gef. in Dänemark | Berlin | 91.33 | 8.1 |  |  |  |  | and. Metalle 0.57 |  |  | 99.43
25. Schwert, gef. in Irland | Phillips | 91.7 | 8.17 | [7 empty] | 99.87
26. Kopfring, gef,. in Dänemark | Berlin | 90.88 | 8.31 |  |  |  |  | and. Metalle 0.36 |  |  | 99.19
27. Gewundener Stab, von Judenburg | Gottlieb | 91.05 | 8.27 | 0.61 |  | 0.07 |  |  | E. Pratobevera 1853 |  | 100
28. Ring, gef. Mit Rom. Munzen bei Rheims | Klaproth | 91 | 9 | [5 empty] | Chem. Beitrage VI |  | 100
29. Kelt, aus der Sarka in Böhmen | Hlasiwetz | 90.21 | 9.03 |  |  | 0.75 |  |  | Wocel 1854 |  | 99.99
30. Gefass, gef. in Dänemark | Berlin | 89.4 | 9.15 |  |  |  |  | Ag 1.45 |  |  | 98.55
31. Kelt (Paals.), gef in England | Phillips | 89.93 | 9.19 |  |  |  |  | and. Metalle 0.57 |  |  | 99.12
32. Workzeug, gef. in einem Kalkbruche in Frankr. | Moëssard | 90.52 | 9.48 | [5 empty] | Moëssard Erdmanns Journal 37 p. 253 also CR XXI 1277 |  | 100
33. Bronzefragment, gef. in Frankreich | Moëssard | 90.44 | 9.56 | [7 empty] | 100
34. Schwert, gef. in England | Phillips | 89.69 | 9.58 |  |  |  |  | and. Metalle 0.33 |  |  | 99.27
35. Armring, von Ratzlingen in Hannover | Bodemann | 89.97 | 9.61 | 0.42 |  |  |  |  | v. Estorff Heidnische Alterthumer der Gegand von Uelzen s. 74 |  | 100
36. Dreikantige Scheine, gef. in Dänemark | Berzelius | 90.35 | 9.65 | [7 empty] | 100
37. Urne, gef. Auf Rugen | Hünefeld | 90.33 | 9.67 | [7 empty] | 100
38. Pincette, gef. in Dänemark | Berlin | 90.3 | 9.7 | [7 empty] | 100
39. Kelt, gef. in England | Phillips | 90.18 | 9.81 | [7 empty] | 99.99
40. Ring an einer Haarsschmucknadel, gef. in Dänemark | Berlin | 89.57 | 9.86 |  |  |  |  | and. Metalle 0.57 |  |  | 99.43
41. Pfeilspitze, gef. in Dänemark | Berlin | 88.16 | 9.94 |  |  |  |  | and. Metalle 1.27 |  |  | 98.1
42. Kelt, gef. in Mecklenburg | v. Santen | 90 | 10 | [7 empty] | 100
43. Keltische Waffe aus England | Pearson | 90 | 10 | [5 empty] | F.J. Otto Lehrb. Der Chemie 2 |  | 100
44. Schwert, gef. in Irland | Phillips | 89.62 | 10.02 |  |  |  |  | and. Metalle 0.44 |  |  | 99.64
45. Ring aus einer Urne, gef. Auf Rugen | Hünefeld | 89.97 | 10.03 | [7 empty] | 100
46. Quergestreifter Ring aus Dänemark | Berzelius | 88.81 | 10.6 |  |  |  |  | and. Metalle 0.59 |  |  | 99.41
47. Blasinstrument (Lur) aus Dänemark | Berlin | 88.9 | 10.61 |  |  |  |  | and. Metalle 0.4 |  |  | 99.51
48. Bronzefragment, gef. in Dänemark | Moëssard | 89.29 | 10.71 | [7 empty] | 100
49. Schwert, gef. in der Mark Brandenburg | Klaproth | 89 | 11 | [7 empty] | 100
50. Spiralgewinde, gef. in Dänemark | Berzelius | 88.88 | 11.12 | [7 empty] | 100
51. Schwert, gef in Dänemark | Berzelius | 88.75 | 11.25 | [7 empty] | 100
52. Lanzenspitz, gef. in Schweden | Berlin | 86.19 | 11.75 |  |  |  |  | and. Metalle 1.18 |  |  | 97.94
53. Heftnadel, gef. in Mecklenburg | v. Santen | 88.15 | 11.85 | [7 empty] | 100
54. Sichelformiges Messer, gef. in Dänemark | Berlin | 87.76 | 11.89 |  |  |  |  | and. Metalle 0.27 |  |  | 99.65
55. Dolch, gef. in Dänemark | Berzelius | 88.02 | 11.98 | [7 empty] | 100
56. Klinge des vorgenannten Dolches | Berzelius | 88.75 | 11.25 | [7 empty] | 100
57. Bronzefragment, gef. in Frankreich | Moëssard | 88.02 | 11.98 | [7 empty] | 100
58. Keltische Waffe aus England | Clarke | 88 | 12 | [5 empty] | F.J. Otto Lehrb. Der Chemie |  | 100
59. Schwert, gef. in Dänemark | Berzelius | 87.44 | 12.56 | [7 empty] | 100
60. Lanzenspitz, von Boddenstadt in Hannover | Bodemann | 87.43 | 12.57 | [7 empty] | 100
61. Messer, gef in Dänemark | Berlin | 86.55 | 12.6 |  |  |  |  | and. Metalle 0.85 |  |  | 99.15
62. Urne, gef. in Mecklenburg | v. Santen | 87.36 | 12.64 | [7 empty] | 100
63. Sichelformiges Messer, gef. Auf Rugen | Klaproth | 87.9 | 13 | [7 empty] | 100.9
64. Blech von einem Schilde, gef. in Schweden | Berlin | 86.97 | 13.03 | [7 empty] | 100
65. Handberge, von Prislich in Mecklenburg | v. Santen | 86.9 | 13.1 | [7 empty] | 100
66. Keltische Waffe aus England | Pearson | 86 | 14 | [7 empty] | 100
67. Schwert, gef. in Dänemark | Berlin | 85.15 | 14.3 |  |  |  |  | and. Metalle 0.45 |  |  | 99.45
68. Sichelformiges Messer, gef. in der Mark Brandenburg | Klaproth | 85 | 15 | [7 empty] | 100
69. Schwert, gef. Bei Straisund | Hünefeld | 85 | 15 | [7 empty] | 100
70. Schwert, gef auf Rugen | Hünefeld | 84.8 | 15.2 | [7 empty] | 100
71. Schwert, gef auf Rugen | Hünefeld | 84.7 | 15.22 | [7 empty] | 99.92
72. Kelt, gef. Auf Rugen | Hünefeld | 84.78 | 15.22 | [7 empty] | 100
73. Schilblech, gef. in Dänemark | Berlin | 83.79 | 15.73 |  |  |  |  | and. Metalle 0.48 |  |  | 99.52
74. Schwert, von Tarnow in Mecklenburg | v. Santen | 84.16 | 15.84 | [7 empty] | 100
75. Schwert, gef. in Schweden | Hjelm | 84 | 16 | [5 empty] | K. Wet. Akad.1797 |  | 100
76. Bronzenadel, gef. in Mecklenburg | v. Santen | 84 | 16 | [7 empty] | 100
77. Bronzefragment, gef. in Frankreich | Moëssard | 82.8 | 17.2 | [7 empty] | 100
78. Bronzefragment, gef. in Frankreich | Moëssard | 81.24 | 18.76 | [7 empty] | 100
79. Bronzespiegel, gef. in Mecklenburg | v. Santen | 80.4 | 19.6 | [7 empty] | 100
80. Bronzefragment, gef. in Frankreich | Moëssard | 80.29 | 19.71 | [7 empty] | 100
81. Kopfschmuck, von Wittenmoor in Mecklenburg | v. Santen | 78.08 | 21.92 | [7 empty] | 100
82. Bronzenadel, gef. in Dänemark | Berlin | 76.16 | 22.85 |  |  |  |  | and. Metalle 0.99 |  |  | 99.01
83. Feidherrnstab, gef. in Mecklenburg | v. Santen | 74.8 | 24.08 |  |  |  |  | Ag 1.12 |  |  | 98.88
84. Bronzering aus einem Gallo-Romischen Graben (350 nach Ch.) | Salvétat | 75.55 | 23.52 | 0.47 |  |  |  |  | Analyse zweir antiken Bronzen (Erdmann's Journal 52 p. 63 aus den. Ann. De Chemie et de phisique XXX, 361 |  | 99.54
85. Kelt, gef. ? | Fresenius | 92.09 | 6.7 | 0.69 | [6 empty] | 99.48
86. Kelt, gef. in Irland | Phillips | 90.68 | 7.43 | 1.28 | [6 empty] | 99.39
87. Kelt, gef. in Irland | Phillips | 83.61 | 10.79 | 3.2 | [6 empty] | 97.6
88. Bronzering aus einem gallo-Rom. Grabe (350 n. Ch.) | Salvétat | 79.93 | 15.75 | 3.5 | [6 empty] | 99.18
89. Armring, gef in Mecklenburg (wendisch. Kirchof) | v. Santen | 89.44 | 6.32 | 4.24 | [6 empty] | 100
90. Hirsch, von Judenburg in Steiermark | Gottlieb | 87.34 | 8.19 | 4.47 | [6 empty] | 100
91. Beschlagring, gef. in Mecklenburg (wend. Kirchof) | v. Santen | 83.6 | 10.8 | 5.6 | [6 empty] | 100
92. Spange, von elenic in Böhmen | Liebig | 79.65 | 9.32 | 7.67 |  | 2.96 |  |  |  |  | 99.6
93. Schmucknadel, von Molzen in Hannover | Bodemann | 83.93 | 6.38 | 9.69 | [6 empty] | 100
94. Henkel, von Podmokler Kessel in Böhmen | Quadrat | 70.1 | 5.8 | 23.83 |  | spuren |  | and. Metalle 0.34 | Wocel 1854 |  | 99.73
95. Bronzestab, gef. in Schweden | Berlin | 87.11 | 8.35 |  | 4.31 | [5 empty] | 99.77
96. Bronzedrath von Hasau in Kurland | Goebel | 82.55 | 10.39 | 0.6 | 6.34 |  |  |  | Goebel 1842 |  | 99.88
97. Bronzedrath, von Hassau in Kurland | Goebel | 85.75 | 4.78 | 1.5 | 7.5 | [5 empty] | 99.53
98. Kette von Kapsehten | Goebel | 91 |  |  | 9 | [5 empty] | 100
99. Hahn, von Hohenfurt in Böhmen | Hlasiwetz | 79.85 | 2.65 | 4.2 | 9.95 | 3.53 |  |  |  |  | 100.18
100. Ring, von der Panenske in Böhmen | Adam | 84.31 | 0.9 | 3.09 | 10.93 |  |  |  | Wocel 1854 |  | 99.23
101. Spange aus dem Eisenalter, gef. in Dänemark | Berlin | 84.44 |  | 3.77 | 11 |  |  | Ag 0.66 |  |  | 99.21
102. Bronzestab, gef. in Schweden | Berlin | 69.66 |  | 18.49 | 11.72 |  |  | and. Metalle 0.13 |  |  | 99.87
103. Fibula von Kapsehten | Goebel | 83.5 |  | 3.19 | 13.35 | [5 empty] | 100.04
104. Gewicht, aus Palfer in Livland | Goebel | 80.95 | spuren | 5.25 | 13.86 | [5 empty] | 100.06
105. Armspange von Naumburg | Goebel | 83.07 | 1.53 |  | 15.38 | [5 empty] | 99.98
106. Handring von Dunsburg | Goebel | 80.3 | 0.75 | 3.51 | 15.4 | [5 empty] | 99.96
107. Ring von einer Fibula, von der Insel Osel | Goebel | 65 | 4.29 | 14.93 | 15.62 | [5 empty] | 99.84
108. Fibula von Konigsberg | Goebel | 82.05 | 1.5 |  | 16 | [5 empty] | 99.55
109. Fibula von Asceraden | Goebel | 78.18 | 1.64 | 4.03 | 16.13 | [5 empty] | 99.98
110. Wageschale aus Palfer | Goebel | 79.45 | 2.25 | 1.31 | 16.95 | [5 empty] | 99.96
111. Bronzeperle von Segewolde | Goebel | 87.14 | 2.36 | 1.25 | 17.25 | [5 empty] | 108
112. Kette von der Insel Osel | Goebel | 79.13 | 2.04 | 1.42 | 17.36 | [5 empty] | 99.95
113. Bronzekette, von Ronneburg bei Uterburg | Goebel | 82.5 |  |  | 17.5 | [5 empty] | 100
114. Statue des Krodo in Goslar | Klaproth | 69 |  | 13 | 18 | [5 empty] | 100
115. Ring von Fianden | Goebel | 78.25 | 1.5 | 0.75 | 18.25 | [5 empty] | 98.75
116. Handring von Kremon | Goebel | 75.5 | 2.5 | 3.5 | 18.25 | [5 empty] | 99.75
117. Fibula von Ronneburg | Goebel | 78.3 | 2.12 | 0.14 | 18.36 | [5 empty] | 98.92
118. Dolch von Aschereden | Goebel | 78.75 | 1.25 | 0.75 | 18.5 | [5 empty] | 99.25
119. Handring von Kapssehten | Goebel | 76.5 | 0.75 | 0.25 | 18.5 | [5 empty] | 96
120. Fibula von Alt-Kusthof | Goebel | 79.5 | 1.25 | 0.75 | 19 | [5 empty] | 100.5
121. Bronzekette von Kapsehten | Goebel | 78.5 | 1.83 | 0.75 | 19.19 | [5 empty] | 100.27
122. Handring von Aschereden | Goebel | 79 | 1.75 | 1.25 | 19.25 | [5 empty] | 101.25
123. Bronzekette von Aschereden | Goebel | 77.75 | 1.25 | 0.5 | 19.5 | [5 empty] | 99
124. Handring von Kremon in Livland | Goebel | 73.5 | 2.75 | 4.25 | 19.5 | [5 empty] | 100
125. Ring von Kremon | Goebel | 77.5 | 1.5 | 1 | 20 | [5 empty] | 100
126. Wagebalken aus Aschereden | Goebel | 76.5 | 2.45 |  | 20.03 | [5 empty] | 98.98
127. Wageschale aus Aschereden | Goebel | 76.45 | spuren | 3.51 | 20.03 | [5 empty] | 99.99
128. Lowenfigur im Museum zu Prag | Adam | 68.69 | 3.8 | 4.02 | 20.89 | 2.31 |  |  |  |  | 99.71
129. Bronze, gef. in Dänemark (X. Jahr. N. Ch.) | Forchhammer | 74.71 | 99 | 2.17 | 19.09 |  |  | and. Metalle 3.04 | Memoires des Antiquaires du Nord 1840-44 p. 114 |  | 194.97
130 Bronze aus demselben Fundorte | Forchhammer | 67.13 | 9.24 | 3.39 | 20.39 |  |  | and. Metalle 0.11 |  |  | 100.15
131 Bronze aus demselben Fundorte | Forchhammer | 70.29 | 0.91 | 0.74 | 28.03 |  |  | and. Metalle 0.03 |  |  | 99.97
WOCEL, J., “Archäologische Parallelen.” Sitzungsberichte der Kaiserlichen Akademie der Wissenschaften. Philosophisch-Historische Classe (Wien) 16, 169-227 (1855).
| Adam | 2
| Berlin | 23
| Berzelius | 10
| Bodemann | 3
| Clarke | 1
| Forchhammer | 3
| Fresenius | 2
| Goebel | 27
| Görgey | 1
| Gottlieb | 2
| Hawranek | 3
| Hjelm | 1
| Hlasiwetz | 2
| Hünefeld | 8
| Klaproth | 5
| Liebig | 2
| Moëssard | 7
| Pearson | 2
| Phillips | 8
| Quadrat | 1
| Salvétat | 2
| v. Santen | 13
WOCEL, J., “Archäologische Parallelen.” Sitzungsberichte der Kaiserlichen Akademie der Wissenschaften. Philosophisch-Historische Classe (Wien) 16, 169-227 (1855). (p. 202-207: 131 Analysen; 10 neue).

## Phillips & Darlington 1857
PHILLIPS, J.A. and DARLINGTON, J., “Records of Mining and Metallurgy: or Facts and Memoranda for the use of the Mine Agent and Smelter.” E. and F.N. Spon, London (1857).
Same data table as Phillips 1852
"In addition to the foregoing analyses, the following estimations of silver were made by direct cupellation"
Ag
1 | Aurelian | 2.9
2 | Aurelian | 2.96
3 | Severina | 4.37
4 | Severina | 5.8
5 | Tacitus | 4.9
6 | Victorinus, Sen. | 2.2
7 | Victorinus, Sen. | 1.1
8 | Tetrius, Jun. | 0.38
9 | Tetrius, Jun. | 0.41
10 | Quintillus | 2.32
11 | Quintillus | 2.25
12 | Marius | 5.15

## Genth 1858
GENTH, F.A., “Contributions to metallurgy, No. 1.” Journal of the Franklin Institute 36, 261-266 (1858).
| Analytiker | Desc. | Cu | Sn | Pb | Zn | Co | Fe | Sb | As | Ni | Ag | sum
1 | Pöpplein | Tschen | 63.94 | 2.29 | 6.02 | 26.24 | tr | 1.35 |  |  |  |  | 99.84
2 | Pöpplein | Tschen | 60.97 | 0.05 | 1.56 | 35.05 | tr | 2.37 |  |  |  |  | 100 | Ag and Co
3 | Pöpplein | Tschen | 55.53 | 0.33 | 1.03 | 32.74 |  | 2.38 | 3.21 | 3.44 | 0.54 |  | 99.2
4 | Pöpplein | Tschen | 59.14 | 2.71 | 3.4 | 29.62 | tr | 4.83 |  |  | 0.17 |  | 99.87 | Ag and Co
5 | Pöpplein | Tschen | 59.983 | 1.204 | 3.977 | 32.114 |  | 2.102 |  | tr | 0.552 | 0.068 | 100 | Cu by difference
6 | Pöpplein | Tschen | 60.19 | 1.81 | 5.83 | 31.57 |  | 1.34 |  |  |  |  | 100.74
7 | Pöpplein | Patéc | 59.88 | 7.9 | 31.42 | 0.59 |  | 0.35 | tr | tr | 0.18 | tr | 100.32
8 | Pöpplein | Patéc | 51.2 | 4.81 | 42.25 | tr | 0.23 | 1.36 |  |  | tr | 0.03 | 99.88
9 | Genth | Hadrian | 86.92 | 0.72 | 1.1 | 10.97 |  | 0.18 | tr | tr |  | 0.3 | 100.19
10 | Genth | Trajan | 88.58 | 1.8 | 2.28 | 7.56 |  | 0.29 |  |  |  | 0.21 | 100.72

## Fellenberg 1860-6
von FELLENBERG, L.R., “Analysen von Antiken Bronzen.” Mittheilungen der Naturforschenden Gesellschaft in Bern Nr. 444-446, 43-56; Nr. 448 & 449, 65-79; Nr. 459-460, 153-162 (1860).
Uebersicht der Zusammensetzung verschiedener antiker Bronzen. (Fellenberg 1860 p.43).
No. | Description | Cu | Schwefelkupfer | Sn | Pb | Ni | Co | Fe | Ag | Sum
1 | Kupferregulus von Echallens. | 96.52 | 3.04 | 0.24 | " | " | " | 0.2 | " | 100
2 | Axt. bei Morsee im Genfersee gefunden. | 88.25 | " | 9.26 | Spur | 1.85 | " | 0.52 | 0.12 | 100 | reported together
3 | Messer. bei der Pierre à Niton im See gefunden. | 87.97 | " | 8.66 | Spur | " | " | 3.37 | " | 100
4 | Kupfernes Beil aus Dänemark. | 96.47 | " | 2.08 | " | 0.31 | " | 0.38 | 0.76 | 100
5 | Kleines Beil. was Frankreich stammend | 65.05 | " | 4.91 | 29.58 | " | " | 0.46 | " | 100
6 | Armband. bei Sitten im Wallis gefunden. | 89.98 | " | 7.26 | 1.22 | 1.43 | " | 0.11 | " | 100
7 | Spiessspitze aus Savoyen. | 87.1 | " | 9.99 | " | " | 1 | 1.91 | " | 100
8 | Armband aus dem Wallis. | 85.21 | " | 6.09 | 4.53 | 4.17 | " | " | " | 100
9 | Haarnadeln. bei Stäffis im Neuenburgersee gefunden. | 88.82 | " | 6.49 | 3.48 | 1 | " | 0.21 | " | 100
10 | Armspange. am gleichen Orte gefunden. | 87.39 | " | 8.67 | 3.26 | 0.55 | " | 0.13 | " | 100
11 | Messerklinge vom gleichen Fundorte. | 88.38 | " | 9.5 | 0.83 | 0.72 | " | 0.34 | 0.23 | 100
12 | Kupferregulus. durch Hrn. Jahn bei Tschugg gefunden. | 96.27 | 2.19 | " | " | 0.46 | " | 1.08 | " | 100
13 | Kessel aus einem Tumulus im Grauholze. | 84.63 | " | 15.09 | " | " | 0.13 | 0.15 | " | 100
14 | Bruchstücke der Vase von Grächwyl. Museum. | 89.31 | " | 9.57 | " | " | " | 1.12 | " | 100
15 | Kette von Kirchthurnen. Museum. | 83.15 | " | 8.2 | 5.88 | 0.68 | " | 2.09 | " | 100
16 | Kette von Bückigen. Museum. | 84.75 | " | 12.92 | 1.95 | 0.08 | " | 0.3 | " | 100
17 | Gefäss von Dotzigen bei Büren. Museum. | 83.02 | " | 16.54 | Spur | " | Spur | 0.44 | Spur | 100
18 | Armzierrath vom gleichen Fundorte. Museum. | 79.31 | " | 18.85 | 0.42 | 0.58 | " | 0.74 | 0.1 | 100
19 | Zierrath von ebendaher. Museum. | 81.44 | " | 16.65 | 0.98 | 0.18 | " | 0.64 | 0.11 | 100
20 | Fragmente von Zierrathen. unbekannten Fundortes. M. | 74.23 | " | 24.63 | 0.58 | " | " | 0.56 | " | 100
21 | Speerspitze von Giants causeway in Irland. Museum. | 88.42 | " | 11.29 | " | 0.29 | " | " | " | 100
II. Uebersicht der Zusammensetzung verschiedener antiker Bronzen. (Fellenberg 1860 p. 65).
No. | Description | Cu | Sn | Pb | Ni | Co | Fe | Ag | Zn | Sum
22 | Spiralkette von Horgen. Morlot. | 84.13 | 15.03 | " | " | 0.48 | 0.56 | " | " | 100.2
23 | Bronzene Vase von Russikon. Morlot. | 85.48 | 13.48 | " | " | 0.51 | 0.53 | " | " | 100
24 | Schmuckkette von Wyla. Morlot. | 75.38 | 11.52 | 12.64 | " | " | 0.46 | " | " | 100
25 | Bronzenes Gefäss von Pfäffiikon. Morlot. | 81.61 | 17.12 | " | " | " | 1.21 | 0.06 | " | 100
26 | Kupfernes Beil von Schaffhausen. Morlot. | 98.17 | 0.94 | " | " | " | 0.89 | " | " | 100
27 | Fibula vou Gennersbrunn bei Büssingen. Morlot. | 87.21 | 10.25 | 0.97 | " | 0.18 | 1.39 | " | " | 100
28 | Kette aus einem Hügelgrabe von Schaffhausen.Morlot. | 91.27 | 7.75 | 0.43 | " | 0.2 | 0.35 | " | " | 100
29 | Gürtbeschläge von Dörflingen. Morlot. | 86.94 | 10.38 | 1.12 | " | 0.6 | 0.96 | " | " | 100
30 | Armring eines Kindes; Grab in Sitten. Brauns. | 90.45 | 7.34 | 1.05 | 0.83 | " | 0.33 | " | " | 100
31 | Halsgeschmeide des gleichen Kindes; ibid. Brauns. | 89.23 | 8.93 | 0.87 | 0.65 | " | 0.32 | " | " | 100
32 | Grosser Armring aus dem Frauengrab in Sitten. Brauns. | 82.07 | 14.47 | 2.29 | 0.15 | " | 0.55 | 0.47 | " | 100
33 | Grosse Haarnadel aus demselben; ibid. Brauns. | 88.82 | 9.57 | 0.91 | 0.32 | " | 0.38 | " | " | 100
34 | Metallplate mit Inschrift von Basel-Augst. Schmid. | 85.96 | 2.4 | " | " | " | 1.03 | " | 10.61 | 100
35 | Kelt von der Tinière bei Villeneuve. Morlot. | 89.25 | 10.01 | " | 0.35 | " | 0.29 | 0.1 | " | 100
36 | Kelt bei Vallamant im Murtensee gefunden. Museum. | 97.63 | 0.27 | " | 0.2 | " | 0.14 | 1.76 | " | 100
37 | Kelt von den Pfahlbauten bei Morsee. A Jahn. | 87.06 | 9.99 | 1.91 | " | 0.55 | 0.31 | 0.18 | " | 100
38 | Schnallenstück aus dem Goldbachgraben. A. Jahn. | 75.37 | 2.94 | 2.72 | " | " | 1.33 | " | 17.64 | 100
39 | Ring aus einem grab beim Schärloch bei der Enge. A. Jahn. | 88.52 | 10.3 | 0.49 | 0.36 | " | 0.33 | " | " | 100
40 | Kupfermassen von Heustrich am Niesen. Hauptm. Beck. | 97.44 | 0.61 | 0.04 | 0.61 | " | 1.26 | 0.04 | " | 100
III. Uebersicht der Zusammensetzung verschiedener antiker Bronzen. (Fellenberg 1860 p.153)
No. | Description | Cu | Sn | Pb | Fe | Ni | Co | Ag | Zn | Sum
41 | Armspange vom Renzenbühl. Lobner. | 85.13 | 14.59 | " | 0.13 | 0.11 | " | 0.04 | " | 100
42 | Beil von der Gwatt-Spiezstrasse. Lobner | 90.15 | 9.14 | " | 0.06 | 0.65 | " | " | " | 100
43 | Beil von RingoIzwyI bei Thun. Lobner | 88.97 | 8.05 | " | 0.41 | 2.21 | " | 0.36 | " | 100
44 | Beil von Kosthofen bei Grossaffoltern. Museum. | 94.04 | 5.5 | " | 0.11 | 0.3 | " | 0.05 | " | 100
45 | Beil von Ligerz am Bielersee. Museum. | 88.48 | 10.53 | 0.27 | 0.25 | 0.47 | " | " | " | 100
46 | Beil von Rubigen. Musuem. | 94.41 | 5.29 | " | 0.1 | 0.2 | " | " | " | 100
47 | Beil von Wangenried an der Aare. Jahn-Sammlg. | 91.73 | 7.61 | " | 0.23 | 0.43 | " | " | " | 100
48 | Sehaftstück eines Beiles von Langenthal. Jahn-Sammlg. | 90.65 | 8.33 | " | 0.08 | 0.94 | " | " | " | 100
49 | Beli von Maikirck. Jahn-Sammlg. | 83.19 | 16.06 | " | 0.08 | 0.67 | " | " | " | 100
50 | Kupferregulus von Maikirck. Jahn-Sammlg. | 98.38 | 0.07 | 0.57 | 0.59 | " | 0.3 | " | 0.09 | 100
51 | Fibula aus einem Grabe v. Aaregg in d. Enge. Jahn-Sammlg. | 89.24 | 9.1 | 1.38 | 0.1 | 0.18 | " | " | " | 100
52 | Armring von Sitten; neuer Fund. Morlot. | 82.21 | 16.05 | 1.18 | 0.08 | 0.48 | " | " | " | 100
53 | Armring von Ayens bei Sitten. Morlot. | 90.3 | 7.44 | 1.62 | 0.11 | 0.41 | " | 0.12 | " | 100
54 | Bronze-Vase von Ibringen im Breisgau. Morlot. | 83.45 | 14.85 | " | 0.1 | 1.6 | " | " | " | 100
55 | Löwengrappe der Vase von Grächwyl. Museum. | 80.97 | 7.78 | 10.86 | 0.18 | " | 0.21 | " | " | 100 | kobalt, manganhaltig
56 | Erzthräne von Stäffis. Uhlmann. | 84.48 | 13.7 | 0.67 | 0.09 | 0.78 | " | 0.28 | " | 100
57 | Axt von Morsee. Uhlmann. | 86.9 | 9.84 | 2.87 | 0.11 | 0.27 | " | 0.01 | " | 100
58 | Beil von Wangen bei Herzogenbuchsee. Morlot. | 89.42 | 8.49 | 0.85 | 0.09 | 0.98 | " | 0.17 | " | 100
59 | Armschlaufe von Subigen bei Solothurn. Morlot. | 87.14 | 11.23 | 0.7 | 0.82 | 0.11 | " | " | " | 100 | Cu 78.14 in Table
60 | Bronzespange von Morsee. Forel-Morin. | 81.65 | 12.42 | 5.06 | 0.22 | 0.65 | " | " | " | 100
von FELLENBERG, L.R., “Analysen von Antiken Bronzen.” Mittheilungen der Naturforschenden Gesellschaft in Bern Nr. 474 & 475, 41-55; 490 & 491, 173-187 (1861).
IV. Uebersicht der Zusammensetzung verschiedener antiker Bronzen. (Fellenberg 1861 p.41).
No. | Description | Cu | Sn | Pb | Fe | Ni | Co | Ag | Sb | Sum
61 | Beil von Hermance in Savoyen. Forel. | 88.94 | 9.08 | 1.37 | 0.08 | 0.48 | " | 0.05 | " | 100
62 | Armspange von Thonon in Savoyen. Forel. | 87.27 | 10.62 | 1.38 | 0.73 | " | " | " | " | 100
63 | Armspange von ebendaher. Forel | 88.86 | 8.15 | 1.85 | 0.41 | 0.73 | " | " | " | 100
64 | Armspange von der Montagne de la Clape. E. Desor. | 85.32 | 13.75 | 0.73 | 0.02 | 0.18 | " | " | " | 100
65 | Ringstück aus dem Neuenburgersee. E. Desor. | 87.8 | 9.5 | 2.13 | 0.11 | 0.46 | " | " | " | 100
66 | Haarnadel aus dem Neuenburgersee. E. Desor. | 90.44 | 6.29 | 1.5 | 0.05 | 1.24 | " | 0.48 | " | 100
67 | Armring von ebendaher. E. Desor. | 87.77 | 10.23 | 0.63 | 0.15 | " | 1.22 | " | " | 100
68 | Ringfragment von Hageneck am Bielersee. E. Desor. | 86.32 | 3.21 | 1.63 | 0.24 | 0.44 | " | 0.67 | 7.49 | 100
69 | Bronze-Vase aus den Gräbern von Ins. v. Bonstetten. | 90.05 | 9.44 | " | 0.29 | 0.22 | " | " | " | 100
70 | Radnabenzierrath von Ins. v. Bonstetten. | 82.88 | 15.85 | 0.85 | 0.11 | 0.28 | " | 0.03 | " | 100
71 | Glied einer Schmuckkette von Oberhofen.v. Bonstetten. | 74.66 | 8.34 | 16.62 | 0.1 | 0.28 | " | " | " | 100
72 | Ring einer Schmuckkette von Sinneringen. v. Bonstetten. | 91.78 | 5.93 | 1.97 | 0.06 | 0.26 | " | " | " | 100
73 | Spitze einer Fibula von Alba-Longa. v. Bonstetten. | 84.93 | 9.63 | 2.15 | 3.29 | " | " | " | " | 100
74 | Spiralfeder aus Ungarn. v. Bonstetten. | 95.62 | 3.51 | 0.39 | 0.18 | 0.3 | " | " | " | 100
75 | Fragment einer Urne von Rances. v. Bonstetten. | 88.67 | 9.8 | 1.23 | 0.12 | 0.18 | " | " | " | 100
76 | Blechfragment von der Tiefenau. v. Bonstetten. | 63.92 | 33.62 | 0.96 | 0.43 | 1.07 | " | " | " | 100
77 | Fragment einer römischen Fibula. v. Bonstetten. | 84.01 | 13.89 | 1.73 | 0.37 | " | " | " | " | 100
78 | Armschlaufe von Ins. v. Bonstetten. | 84.55 | 15.16 | " | 0.12 | 0.17 | " | " | " | 100
79 | Etruskische Kette von Cornetto. v. Bonstetten. | 99.12 | 0.16 | " | 0.72 | " | " | " | " | 100
80 | Griechische Bronze von Kertsch in der Krimm. V. Bonstetten. | 66.8 | 21.7 | 11.36 | 0.09 | " | 0.05 | " | " | 100 |  | kobalt, manganhaltig
V. Uebersicht der Zusammensetzung verschiedener antiker Bronzen. (Fellenberg 1861 p. 180).
No. | Description | Cu | Sn | Pb | Fe | Ni | Co | Ag | Sb | Zn | Sum
81 | Wagenbecken von Peccatel. Dr. Lisch. | 87.2 | 12.75 | " | 0.05 | " | " | " | " | " | 100
82 | Armring von Seebühl bei Thun. Dr. L. Stanz. | 85.63 | 9.38 | 4.64 | 0.07 | 0.28 | " | " | " | " | 100 | das zinnoxyd war etwas antimonhaltig
83 | Plättchen von Seebühl bei Thun. Dr. L. Stanz. | 85.32 | 2.38 | 5.07 | 0.81 | " | " | " | " | 6.42 | 100
84 | Bronzeschwert von Ober-Illau, Kt. Luzern. Dr. Schneller. | 89.3 | 6.71 | 0.28 | 0.29 | 0.52 | " | " | 2.9 | " | 100
85 | Giessform eines Kelt von Morsee. F. Forel. | 83.54 | 9.3 | 6.05 | 0.49 | 0.55 | " | 0.07 | " |  | 100 | nickel, kobalthaltig
86 | Haarnadel von Clarens. A. v. Morlot. | 90.13 | 8.65 | 0.38 | 0.26 | 0.52 | " | 0.06 | " | " | 100 | nickel, kobalthaltig
87 | Haarnadel von Villeneuve. A. v. Morlot. | 89.66 | 9.6 | 0.12 | 0.2 | " | 0.38 | 0.04 | " | " | 100 | kobalt, manganhaltig
88 | Alt-griechische Bronze. K. Müller-Fellenberg. | 98 | 0.07 | 1.56 | 0.04 | 0.29 | " | 0.04 | " | " | 100
89 | Ohrring von Castaniatissa auf Euböa. K. Müller-Fellenberg | 87.07 | 0.91 | 0.75 | 0.4 | " | " | " | " | 10.87 | 100
90 | SchaIle von eben daher. K. Müller-Fellenberg | 70.7 | 7.47 | 21.44 | 0.17 | " | 0.22 | " | " | " | 100 | kobalt, manganhaltig
91 | Statuette der Artemis von Pagonda auf Euböa. K. Müller-Fellenberg | 80.61 | 11.05 | 7.91 | 0.14 | 0.26 | " | 0.03 | " | " | 100
92 | Geschmolzene Masse von Muttenz, Baselland. Dr. F. Keller. | 69.77 | 7.19 | 22.81 | 0.1 | 0.13 | " | " | " | " | 100
93 | Bronzevase von Russikon, Kt. Zürich. Dr. F. Keller. | 76.4 | 21.29 | 1.18 | 0.05 | 1.08 | " | " | " | " | 100
94 | Schwert von Egg, Kt. Zürich. Dr. F. Keller. | 89.89 | 9.35 | 0.16 | 0.14 | 0.46 | " | " | " | " | 100
95 | Ringstück von Debreczin in Ungarn. Dr. F. Keller. | 88.02 | 8.63 | 3.12 | 0.11 | 0.12 | " | " | " | " | 100
96 | Fibula von Sieverstadt bei Flensburg. A. v. Morlot | 87.69 | 10.68 | 1.3 | 0.33 | " | " | " | " | " | 100
97 | Haarnadel von Corcelette, Kt. Neuenburg. F. Schwab. | 90.19 | 8.79 | " | 0.21 | " | 0.7 | 0.11 | " | " | 100 | kobalt, nickelhaltig
98 | Messer von Corcelette. F. Schwab. | 88.54 | 9.29 | 0.34 | 0.22 | " | 1.51 | 0.1 | " | " | 100 | kobalt, nickelhaltig
99 | Schaftlappen eines Kelt von Corcelette. F. Schwab. | 87.25 | 9.83 | 1.51 | 0.17 | 1.11 | " | 0.13 | " | " | 100 | nickel, kobalthaltig
100 | Schaftlappen eines Kelt von Nidau-Steinberg. F. Schwab. | 89.49 | 0.18 | 8.88 | 0.13 | 0.25 | " | " | 1.07 | " | 100 | nickel, kobalthaltig
von FELLENBERG, L.R., “Analysen von Antiken Bronzen. (Fünfte Fortsetzung Von Nr. 101 bis 120 inclusive.).” Mittheilungen der Naturforschenden Gesellschaft in Bern Nr. 497-498 1-14 (1862).
VI. Uebersicht der Zusammensetzung verschiedener antiker Bronzen. (Fellenberg 1862 p.1).
No. | Description | Cu | Sn | Pb | Fe | Ni | Co | Ag | Sb | Zn | Sum
101 | Messerklinge vom Nydau-Steinberg. Oberst F. Schwab. | 90.71 | 7.47 | 1.14 | 0.1 | " | 0.42 | 0.16 | " | " | 100 | kobalt, nickelhaltig
102 | Haarnadel vom Nydau-Steinberg. Oberst F. Schwab. | 94.11 | 1.21 | 1.35 | 0.1 | 0.95 | " | 0.49 | 1.79 | " | 100
103 | Sichel vom Nydau-Steinberg. Oberst F. Schwab. | 95.16 | 0.68 | 2.18 | 0.14 | 0.32 | " | 0.07 | 1.45 | " | 100
104 | Stäbchen vom Nydau-Steinberg. Oberst F. Schwab. | 89.06 | 7.25 | 3.29 | 0.13 | 0.2 | " | 0.07 | " | " | 100
105 | Gesschmolzene Erzmasse vom Nydau-Steinberg. Oberst F. Schwab. | 92.48 | 6.17 | 0.7 | 0.06 | 0.59 | " | " | " | " | 100
106 | Armband vo Nydau-Steinberg. Oberst F. Schwab. | 86.71 | 8.54 | 4.37 | 0.14 | 0.2 | " | 0.04 | " | " | 100
107 | Hohlgegossenes Armband vom Nydau-Steinberg. Oberst F. Schwab. | 87.9 | 7.48 | 3.83 | 0.1 | 0.53 | " | 0.16 | " | " | 100
108 | Fingerring vom Nydau-Steinberg. Oberst F. Schwab. | 88.16 | 8.3 | 2.82 | 0.15 | 0.45 | " | 0.12 | " | " | 100
109 | Ohrringe vom Nydau-Steinberg. Oberst F. Schwab. | 88.16 | 10.05 | 0.6 | 0.34 | 0.76 | " | 0.09 | " | " | 100
110 | Umgerolltes Blech vom Nydau-Steinberg. Oberst F. Schwab. | 83.8 | 13.42 | 1.27 | 0.26 | 1.17 | " | 0.08 | " | " | 100
111 | Sichel vom Möhrigen-Steinberg. Oberst F. Schwab. | 92.97 | 4.44 | 1.44 | 0.05 | 0.23 | " | 0.2 | 0.65 | " | 99.98 | Ni 0.25%
112 | Kelt vom Sutz am Bielersee. Oberst F. Schwab. | 88.15 | 10.48 | 0.13 | 0.07 | 1.02 | " | 0.15 | " | " | 100
113 | Geschmolzene Masse vom Möhrigen-Steinberg. Oberst F. Schwab. | 93.91 | 4.69 | 0.87 | 0.07 | 0.42 | " | 0.04 | " | " | 100
114 | Haarnadel von Concise, am Neuenburgersee. Oberst F. Schwab. | 89.02 | 8.63 | 0.94 | 0.16 | 1.08 | " | 0.17 | " | " | 100
115 | Schildhandgriff. Flensburgersendung Nr. 1. Flensburg. | 98.42 | 1.26 | " | 0.23 | 0.09 | " | " | " | " | 100
116 | Randblech eines römischen Helmes Nr. 2. Flensburg. | 82.98 | 9.77 | 0.51 | 0.18 | " | " | " | " | 6.56 | 100
117 | Bruchstück einer Schildbuckel Nr. 3. Flensburg. | 96.12 | 2.41 | 0.21 | 1.16 | " | " | 0.1 | " | " | 100
118 | Knopf einer Schildbuckel Nr. 4. Flensburg. | 93.67 | 1.96 | 0.1 | 0.08 | " | " | 0.02 | " | 4.17 | 100
119 | Schildrandblech Nr. 5. Flensburg. | 90.19 | 3.41 | 0.9 | 0.2 | " | " | 0.38 | " | 4.92 | 100
120 | Knöpfe von vershiedenen Rändern Nr. 6. Flensburg. | 89.33 | 6.84 | 0.5 | 0.07 | " | " | 0.08 | " | 3.18 | 100
von FELLENBERG, L.R., “Analysen von Antiken Bronzen.” Mittheilungen der Naturforschenden Gesellschaft in Bern Nr. 531 & 532, 43-54; Nr. 548 135-142 (1863).
VII. Uebersicht der Zusammensetzung verschiedener antiker Bronzen. (Fellenberg 1863 p.43)
No. | Description | Cu | Sn | Pb | Fe | Ni | Ag | Zn | Au | Pt | Sum
121 | Silberknöpfe. Flensburgersendung Nr. 7. Flensburg. | 25 | 10.44 | 12.83 | 0.24 | " | 51.49 | " | " | " | 100
122 | Schliesstücke. Flensburgersendung Nr. 8. Flensburg. | 87.54 | 4.98 | 1.51 | 0.22 | " | 0.03 | 5.72 | " | " | 100
123 | Kopfring von Peccatel. Nr. 1162. Museum von Schwerin. | 86.47 | 12.78 | 0.2 | 0.12 | 0.43 | " | " | " | " | 100
124 | Gewundener Halsring von Peccatel. Nr. 2249. Museum von Schwerin. | 87.47 | 11.89 | " | 0.15 | 0.49 | " | " | " | " | 100
125 | Handberge von Peccatel. Nr. 2242. Museum von Schwerin. | 88.37 | 11.15 | " | 0.11 | 0.37 | " | " | " | " | 100
126 | Schwert von Dabel. Nr. 3236. Museum von Schwerin. | 87.47 | 11.24 | 0.52 | 0.32 | 0.45 | " | " | " | " | 100
127 | Handring von Dabel. Nr. 3237. Museum von Schwerin. | 87.56 | 11.91 | " | 0.25 | 0.28 | " | " | " | " | 100
128 | Gevvundener Kopfring von Dabel. Nr. 3290. Museum von Schwerin. | 91.35 | 8.52 | " | 0.06 | 0.07 | " | " | " | " | 100
129 | Armring von Lehsen. Nr. 857 b. Museum von Schwerin. | 87.71 | 11.89 | " | 0.14 | 0.26 | " | " | " | " | 100
130 | Handberge von Pisede. Nr. 3187. Museum von Schwerin. | 88.71 | 10.62 | " | 0.11 | 0.56 | " | " | " | " | 100
131 | Schmuckkästchen von Sandkrug. Nr. 3035. Museum von Schwerin. | 86.52 | 12.96 | " | 0.17 | 0.35 | " | " | " | " | 100
132 | Bronzegefäss von Weisin. Nr. 2204. Museum von Schwerin. | 87.79 | 10.15 | 1.57 | 0.21 | 0.28 | " | " | " | " | 100
133 | Kupferne Krone von Asmanshagen. Nr. 2027. Museum von Schwerin. | 95.66 | 1.63 | 0.14 | 2.33 | 0.24 | " | " | " | " | 100
134 | Bronzegefäss von Ruchow (Franengrab ). Museum von Schwerin. | 84.36 | 15.14 | " | 0.5 | " | " | " | " | " | 100
135 | Golddraht von Kökenitz. L. II. T. 4. Nr. 1 b/c. Museum von Schwerin. | " | " | " | " | " | 14.17 | " | 84.56 | 0.92 | 99.65
136 | Armring von Ludwigslust. Nr. 304. Museum von Schwerin. | 84.79 | 10.72 | 3.6 | 0.16 | 0.67 | 0.06 | " | " | " | 100
137 | Hefteln von Hagenow. L. II. A. 2 b. Nr. 34. Museum von Schwerin. | 88.37 | 1.46 | 0.31 | 0.19 | " | 0.07 | 9.6 | " | " | 100
138 | Hefielbügel von Wotenitz. Nr. 93. Museum von Schwerin. | 85.1 | 14.32 | 0.09 | 0.16 | 0.32 | 0.01 | " | " | " | 100
139 | Hefteln von Pritzier. Nr. 1010. Museum von Schwerin. | 93.54 | 5.56 | 0.56 | 0.22 | 0.12 | " |  | " | " | 100
140 | Spiralheftelfeder von Cammin. Nr. 145. Museum von Schwerin. | 80.3 | 2.85 | 0.16 | 0.38 | " | " | 16.31 | " | " | 100
VIII. Uebersicht der Zusammensetzung verschiedener antiker Bronzen. (Fellenberg 1863 p.135).
No. | Description | Cu | Sn | Pb | Fe | Ni | Ag | Sb | Zn | Sum
141 | Bronzegefäss von Wahlstadt bei Mannheim. Museum v. Mainz. | 96.06 | 3.58 | " | 0.17 | 0.19 | " | " | " | 100
142 | Bronzegefäss von Mannheim. Museum v. Mainz. | 84.11 | 10.73 | 0.88 | 0.25 | 0.23 | " | " | 3.75 | 99.95 | Ni 0.28%
143 | Römische Statue von Finthen. Museum v. Mainz. | 78.33 | 10.77 | 10.24 | 0.14 | 0.52 | " | " | " | 100
144 | Halskette von Flohnheim bei Mainz. Museum v. Mainz. | 98.19 | 0.12 | " | 0.17 | " | 0.9 | 0.62 | " | 100
145 | Ring von Langenlonsheim. Museum v. Mainz. | 87.1 | 10.22 | 1.5 | 0.16 | 1.02 | " | " | " | 100
146 | Amspange von Blödesheim. Museum v. Mainz. | 89 | 10.15 | " | 0.12 | 0.73 | " | " | " | 100
147 | Armring von Mainz. Museum v. Mainz. | 85.76 | 13.22 | 0.5 | 0.16 | 0.36 | " | " | " | 100
148 | Bronzeblech aus der Umgegend von Worms. Museum v. Mainz. | 80.17 | 15.17 | 1.98 | 0.2 | 2.48 | " | " | " | 100
149 | Bronzegefäss aus der Umgegend von Worms. Museum v. Mainz. | 77.79 | 4.67 | 1.27 | 0.37 | " | 0.12 | " | 15.78 | 100
150 | Gurtschnalle von Worms. Museum v. Mainz. | 81.81 | 1.59 | 1.86 | 0.13 | " | " | " | 14.61 | 100
151 | Römische Fibula von Mainz. Museum v. Mainz. | 85.98 | 13.83 | 0.05 | 0.05 | 0.09 | " | " | " | 100
152 | Römische Fibula von Mainz. Museum v. Mainz. | 75.07 | 0.2 | " | 0.28 | " | " | " | 24.45 | 100
153 | Bleistück von Mainz. Museum v. Mainz. | 0.11 | 0.1 | 99.26 | 0.07 | 0.09 | Spuren | " | " | 99.63 | Nickel ?
154 | Zinnstäbchen aus dem Pfahlwerk bei Ouchy. ForeI-Morin . | " | 99.37 | " | 0.63 | " | " | " | " | 100
155 | Schwert von Ober-Illau, Kantons Luzern. Hauptm. Bühlmann. | 86.86 | 12.17 | 0.29 | 0.19 | 0.33 | " | 0.46 | " | 100.3 | Sb 0.16%
156 | Armring A. E. Desor. | 89.98 | 8.72 | " | 0.27 | 1.03 | " | " | " | 100
157 | Armring B. E. Desor. | 92.78 | 5.53 | 1.34 | 0.09 | 0.29 | 0.02 | " | " | 100.05
158 | Dolchklinge aus dem Wallis. v. Morlot. | 87.47 | 10.35 | 0.24 | 0.25 | 1.54 | 0.15 | " | " | 100
159 | Dolchgriff aus dem Wallis. v. Morlot. | 87.91 | 9.82 | 0.44 | 0.25 | 1.58 | " | " | " | 100
160 | Griff eines Dolches aus der Saone. V. Morlot. | 96.64 | 1.95 | " | 0.43 | 0.98 | " | " | " | 100
von FELLENBERG, L.R., “Analysen von Antiken Bronzen.” Mittheilungen der Naturforschenden Gesellschaft in Bern Nr. 566 u. 567, 122-134 (1864).
VIII. Uebersicht der Zusammensetzung verschiedener antiker Bronzen. (Fellenberg 1864 p. 122).
No. | Description | Cu | Sn | Pb | Fe | Ni | Co | Ag | Sb | Zn | Au | As | Bi | Sum
161 | Erzkuchen v. Meytet bei Annecy. v. Morlot. | 88.79 | 9.71 | " | 0.2 | 1.15 | " | 0.15 | " | " | " | " | " | 100
162 | Erztropfen von Cortaillod. v. Morlot. | 87.66 | 9.47 | 2.14 | 0.2 | 0.47 | " | 0.06 | " | " | " | " | " | 100
163 | Bronzen aus einem Graphittiegel. Desor. | 81.45 | 6.3 | 4.13 | 0.34 | " | " | 0.08 | " | 7.69 | " | " | " | 99.99 | Pb 4.14%
164 | Osirisbild aus Aegypten. Museum. | 85.52 | 9.05 | 4.86 | 0.17 | 0.4 | " | " | " | " | " | " | " | 100
165 | Bildwerk aus Aegypten. Museum. | 85.06 | 2.57 | 10.89 | 0.71 | 0.4 | " | " | 0.37 | " | " | " | " | 100
166 | Sichel aus einem Grabe. Desor. | 93.35 | 6 | " | 0.19 | 0.43 | " | 0.03 | " | " | " | " | " | 100
167 | Ringe von Auvernier. Desor. | 85.26 | 11.76 | 0.57 | 0.16 | " | 1.61 | 0.11 | 0.53 | " | " | " | " | 100
168 | Sichel von Mäcon. v. Morlot. | 94.28 | 5.14 | 0.06 | 0.06 | 0.46 | " | " | " | " | " | " | " | 100 | Pb 0.6, Fe 0.6
169 | Bleiröhre von Clarens. v. Morlot. | 0.1 | 0.79 | 98.92 | " | " | " | " | " | " | " | " | " | 99.81
170 | Lanzenspitze von Campeggine. Desor. | 85.38 | 13.68 | 0.38 | 0.17 | 0.31 | " | 0.08 | " | " | " | " | " | 100
171 | Spiegel aus einem Grabe bei Turin. Desor. | 67.98 | 24.48 | 7.12 | 0.05 | 0.37 | " | " | " | " | " | " | " | 100
172 | Erztropfen von Varese. Desor. | 86.03 | 4 | 5.71 | 0.15 | " | " | " | " | 3.92 | " | 0.19 | " | 100
173 | Metallregulus. v. Morlot. | 36.14 | " | " | 1.62 | " | " | " | " | 10.26 | " | " | 51.89 | 99.91
174 | Pickel mit Schaftlappen von Hallstadt. v. Morlot. | 91.48 | 5.16 | 1.05 | 0.33 | 1.14 | " | 0.84 | " | " | " | " | " | 100
175 | Pickel aus dem alten Mann bei Salzburg. v. Morlot. | 89.57 | 8.45 | 0.76 | 0.26 | 0.96 | " | " | " | " | " | " | " | 100
176 | Kelt mit Schaftlappen. v. Morlot. | 89.07 | 9.6 | 0.5 | 0.26 | 0.57 | " | " | " | " | " | " | " | 100
177 | Erztropfen aus der Ache bei Bruck. v. Morlot. | 99.58 | " | " | 0.42 | " | " | " | " | " | " | " | " | 100 | Eisen u. nickel
178 | Bronzeknöpfchen. v. Morlot. | 85.19 | 13.22 | 0.7 | 0.19 | 0.54 | " | 0.16 | " | " | " | " | " | 100
179 | Zinnringe. v. Morlot. | " | 94.76 | 4.1 | 0.49 | " | " | " | " | " | " | " | " | 99.35
180 | Goldblättchen. v. Morlot. | 15.16 | " | " | " | " | " | 11.06 | " | " | 73.78 | " | " | 100
von FELLENBERG, L.R., “Analysen von Antiken Bronzen.” Mittheilungen der Naturforschenden Gesellschaft in Bern Nr 580 & 581 1-20 (1865).
X. Uebersicht der Zusammensetzung verschiedener antiker Bronzen. (Fellenberg 1865 p.1).
No. | Description | Cu | Sn | Pb | Fe | Ni | Co | Ag | Sb | Au | Pt | Sum
181 | Grosse Haarnadel von HalIstadt. v. Morlot. | 68.29 | 11.95 | 0.72 | 0.31 | 0.41 | " | 0.32 | " | " | " | 82 | Cu 86.29%
182 | Hohler Armring von HalIstadt. v. Morlot. | 89.14 | 9.9 | 0.38 | 0.13 | 0.34 | " | 0.11 | " | " | " | 100
183 | Massiv gegossener Armring von HalIstadt. v. Morlot. | 87.26 | 11.61 | 0.49 | 0.15 | 0.39 | " | 0.1 | " | " | " | 100
184 | Verzierter Armring von HalIstadt. v. Morlot. | 88.86 | 8.85 | 0.93 | 0.21 | 0.69 | " | 0.46 | " | " | " | 100
185 | Spiralheftnadel von HalIstadt. v. Morlot. | 89.32 | 10.28 | " | 0.14 | 0.22 | " | 0.04 | " | " | " | 100 | Sn 10.20%
186 | Stecknadel mit dickem Kopfe von HalIstadt. v. Morlot. | 87.97 | 9.56 | 1.66 | 0.13 | 0.46 | " | 0.22 | " | " | " | 100
187 | Heftnadel von HalIstadt. v. Morlot. | 88.2 | 10.09 | 1.16 | 0.08 | " | 0.41 | 0.06 | " | " | " | 100
188 | Verziertes Bronzenblech von HalIstadt. v. Morlot. | 87.39 | 11.05 | 0.61 | 0.19 | 0.63 | " | 0.13 | " | " | " | 100
189 | Pfeilspitze unbekannten Fundortes von HalIstadt. v. Morlot. | 84.75 | 14.77 | " | 0.11 | 0.37 | " | " | " | " | " | 100
190 | Bronze-Ornament von La Tène. Desor. | 86.3 | 13.03 | 0.34 | 0.18 | 0.15 | " | " | " | " | " | 100
191 | Bronzefragente von St. Aubin. Desor. | 87.05 | 11.29 | 1.12 | 0.15 | 0.35 | " | 0.04 | " | " | " | 100
192 | Blechfragment aus dem Neuenburgersee. Desor. | 92.94 | 6.71 | 0.16 | 0.04 | 0.15 | " | " | " | " | " | 100
193 | Goldener Fingerring von Wittenmoor. Dr. Lisch. | 0.97 | " | " | " | " | " | 14.78 | " | 84.25 | " | 100 | Eisen u.Kupfer
194 | Goldener Fingerring von Friedrichsruhe. Dr. Lisch. | 1.43 | " | " | " | " | " | 11.65 | " | 86.92 | spur | 100
195 | Goldener Fingerring von ebedaselbat. Dr. Lisch. | 0.75 | " | " | " | " | " | 13.67 | " | 85.15 | 0.43 | 100
196 | Bronz. Katze v. Kairo in Aegypten. Fr. v. Gasparin | 82.18 | 6.3 | 8.69 | 2.92 | " | " | " | " | " | " | 100.09 | Pb 8.60%
197 | Bild der Dea Artio von Muri b. Bern. Bern. Museum. | 68.62 | 6.77 | 24.46 | 0.13 | " | " | 0.02 | " | " | " | 100
198 | Bild eines Jünglings von Muri b. Bern. Bern. Museum. | 81.23 | 9.33 | 9.34 | 0.1 | " | " | " | " | " | " | 100
199 | Bild der Dea Naria von Muri b. Bern. Bern. Museum. | 72.63 | 8.19 | 19.01 | 0.17 | " | " | " | " | " | " | 100
200 | Beilmesser von Chillon. V. Morlot. | 91.27 | 8.07 | 0.31 | 0.35 | " | " | " | " | " | " | 100 | Eisen u. Nickel
201 | Nordischer Keil von Kirch-Jesar. Dr. Lisch. | 99.32 | 0.15 | " | 0.14 | " | " | 0.22 | 0.17 | " | " | 100
von FELLENBERG, L.R., “Nachtag zu den Analysen antiker Bronzen.” Mittheilungen der Naturforschenden Gesellschaft in Bern Nr. 613, 261-264 (1866).
Fellenberg (1866) |  | Cu | Sn | Pb | Fe | Ni | As | Sb
202 | Gerardes, dicke Stäbchen | 88.03 | 0.11 | 3.28 | 4.06 |  | 0.6 | 3.92
203 | Gekrümmtes Stäbchen | 86.84 | 12.7 | 0.28 |  | 0.18 |  |  | Ni mit sp. von eisen
204 | Gegossen Verzierung eines Hausgeräthes, wahrschienlich eines Stuhles | 86.99 | 12.33 | 0.38 |  | 0.3 |  |  | Ni sp. von eisen
205 | Randstück einer Schale | 80.84 | 18.37 | 0.3 | 0.16 | 0.2

## Mommsen 1860
MOMMSEN, Th., “Geschichte des Römischen Münzwesens.” Wiedmannsche, Berlin (1860).
p.191 |  | Cu | Sn | Pb | Fe | Schwefel | Ni | Co
As |  | 69.69 | 7.16 | 21.82 | 0.47 | sp | sp | 0.57 | Phillips 1852 1
Semis |  | 62.04 | 7.66 | 29.32 | 0.18 | sp | 0.19 | 0.23 | Phillips 1852 2
Quadrans |  | 72.22 | 7.17 | 19.56 | 0.38 | sp | 0.2 | 0.28 | Phillips 1852 3
As der Atilia |  | 68.69 | 4.86 | 25.43 | 0.11 |  |  |  | Phillips 1852 11
As der Pompeia |  | 74.17 | 8.47 | 16.15 | 0.28 |  |  |  | Phillips 1852 10
As |  |  | 6.55 | 14.13 |  |  |  |  | Gobel 1842 6.3
Semis |  |  | 5.68 | 11.16 |  |  |  |  | Gobel 1842 6.2
Tiberius |  | 87 | 9.8 | 3.1 |  |  |  |  | Gobel 1842 6.1
p.798 |  | Cu | Zn | Sn | Pb
Sesterze | Severus Alexander | 71.56 | 8.79 | 6.45 | 13 |  | Sabatier and Sabatier 1850 10
Sesterze | Julia Mamaea | 72.01 | 4.6 | 15.28 | 7.12 |  | Sabatier and Sabatier 1850 12
Sesterze | Gordian III | 77.1 | 1.36 | 7.54 | 12.7 |  | Sabatier and Sabatier 1850 13
Sesterze? | Philippus II | 76.2 | 5.84 | 5.14 | 12.82 |  | Sabatier and Sabatier 1850 14
Dup[ondius? |  | 75.84 | 1.28 | 20.98 | 0.91 |  | Sabatier and Sabatier 1850 11
p.799 |  | Ag | Cu | Zn | Sn | Pb | Fe
Claudius | Iuno regina | 7.93 | 84.7 | sp | 3.01 | 2.67 | 0.31 | Phillips | Phillips 1852 33
Claudius | spes publica | 1.86 | 81.6 | _ | 7.41 | 8.11 | _ | Phillips | Phillips 1852 32
Claudius | _ | _ | 80.85 | _ | 7.77 | 11.36 | _ | Gobel | Gobel 1842 6.4 (Cu = 80.75)
Tacitus | pax publica | 5.92 | 91.46 | _ | _ | _ | 2.31 | Phillips | Phillips 1852 35
Tacitus | libertas Aug. | 4.4 | 86.08 | _ | 3.63 | 4.87 | _ | Phillips | Phillips 1852 34
Tacitus | _ | _ | 92 | 0.7 | 2.8 | 5.53 | _ | Gobel | Gobel 1842 8.5
Probus | clementia temp. | 2.24 | 90.68 | 1.39 | 2 | 2.33 | 0.61 | Phillips | Phillips 1852 36
| Mars victor | 3.22 | 94.65 | _ | 0.45 | 0.44 | 0.8 | Phillips | Phillips 1852 37
| _ | _ | 92.15 | 0.6 | 3.5 | 3.65 | _ | Gobel | Gobel 1842 8.6
p.804 |  | Cu | Zn | Sn | Pb
Maxentius |  | 82.03 | 1.3 | 5.03 | 11.4 | Sabatier |  | Sabatier and Sabatier 1850 22
Licinius |  | 83.75 | 0.66 | 7.77 | 7.82 | Gobel |  | Gobel 1842 8.4
Constantinus I |  | 87.5 | 0.91 | 7.14 | 4.26 | Gobel |  | Gobel 1842 8.3
Constantius II |  | 88.01 | 3.74 | 4.08 | 3.95 | Sabatier |  | Sabatier and Sabatier 1850 25
Valentinian I |  | 92.94 | 2.23 | 0.7 | 2.11 | Sabatier |  | Sabatier and Sabatier 1850 26
Theodosius I |  | 90.04 | 2.6 | 1.25 | 6.11 | Sabatier |  | Sabatier and Sabatier 1850 27
Anastasius |  | 97.41 | 2.31 | _ |  | Sabatier |  | Sabatier and Sabatier 1850 28
Justinianus I |  | 100 | _ | _ |  | Gobel |  | Gobel 184215.5
Justinus II |  | 96,75 | 3.42 | 0.8 |  | Sabatier |  | Sabatier and Sabatier 1850 29

## Percy 1861
PERCY, J., “Metallurgy: the art of extracting metals from their ores, and adapting them to various purposes of manufacture. Fuel; fire-clays; copper; zinc; brass, etc.” Murray, London (1861). (Revised and enlarged edn. 1875).
Ores of Copper
p.310
Purple Copper, 3Cu2S.FeS |  |  | Cu | Fe | S | Total
1 | Condurrow mine, Cornwall | 1st class | 56,76 | 11.84 | 28.24 | 99.84 |  | Plattner
2 | Sweden | 1st class | 56.1 | 17.36 | 25.8 | 99.26 |  | Plattner
3 | Coquimbo, Chili | 2nd class | 60.8 | 13.67 | 25.46 | 99.93 |  | Bocking
4 | Killarney, Ireland | 2nd class | 61.07 | 14 | 23.75 | 98.82 |  | Phillips
5 | Eisleben, Prussia | 3rd class | 69.72 | 6.54 | 22.65 | 99.91 |  | Plattner
6 | Tuscany | 3rd class | 70 | 7 | 22.3 | 99.3 |  | Berthier
p.311
Antimonial Grey-Copper Ore |  |  | Cu | Sb | Ag | Fe | Zn | Pb | S | Total
1 | Neudorf, Harz |  | 30.47 | 26.56 | 10.48 | 3.52 | 3.39 | 0.78 | 24.8 | 100 |  | Rammelsberg
2 | Clausthal |  | 34.48 | 28.21 | 4.97 | 2.27 | 5.55 | _ | 24.73 | 100.24 |  | Rose
3 | Durango, Mexico |  | 37.11 | 25.97 | 1.09 | 4.42 | 5.02 | 0.54 | 23.76 | 97.91 |  | Bromeis
4 | Goslar, Harz |  | 37.95 | 28.78 | 0.67 | 2.24 | 2.52 | _ | 25.82 | 97.98 |  | Rammelsberg
Arsenical Grey-copper Ore |  |  | Cu | As | Fe | Zn | Pb | S |  | Total
1 | Trezavean Mine, Redruth |  | 47.7 | 12.46 | 9.75 | _ | _ | 30.25 |  | 100.16 |  | Phillips
2 | Trezavean Mine, Redruth |  | 51.62 | 19.03 | 1.95 | _ | _ | 26.61 |  | 99.21 |  | Rammelsberg
3 | Prophet Jonas, Freiberg |  | 41.07 | 18.87 | 2.22 | 8.89 | 0.34 | 28.11 |  | 99.5 |  | Plattner
4 | Modum, Norway |  | 42.6 | 19.01 | 9.21 | _ | _ | 29.18 |  | 100 |  | Fearnley
p.312
Grey Copper Ore containing both Antimony and Arsenic |  |  | Cu | Sb | As | Ag | Fe | Zn | S | Total
1 | Aurora Mine, Dillenburg |  | 38.42 | 25.27 | 2.26 | 0.83 | 1.52 | 6.85 | 25.03 | 100.18 |  | Rose
2 | Kapnik, Hungary |  | 37.98 | 23.94 | 2.88 | 0.62 | 0.86 | 7.29 | 25.77 | 99.34 |  | Rose
3 | Cornwall |  | 39.18 | 23.66 | 4.4 | _ | 6.99 | _ | 25.64 | 99.87 |  | Wittstein
4 | Beresow, Siberia |  | 40.57 | 21.47 | 2.42 | 0.56 | 2.92 | 5.07 | 26.1 | 99.11 |  | Lowe
5 | Gersdorf, Freiberg |  | 38.63 | 16.52 | 7.21 | 2.37 | 4.89 | 2.76 | 26.33 | 98.71 |  | Rose
6 | North Carolina, US |  | 30.71 | 17.76 | 11.55 | 10.53 | 1.42 | 2.53 | 25.48 | 100 |  | Genth
Chrysocolla
Atacamite
p.342 |  |  | Cu | Fe | Ni, Co, Mn | Sn | As | S | Slag (mixed in) | Total
Coarse -metal | Swansea |  | 33.7 | 33.6 | 1 | 0.7 | 0.3 | 29.1 | 1.1 | 99.6 |  | Le Play
1 | (from 6 analyses - highest and lowest) |  | 21.1 | 33.2 |  |  |  | 45.5 |  | 99.8 |  | Napier
2 |  |  | 39.5 | 36.4 |  |  |  | 25 |  | 100.9 |  | Napier
p.346
Calcination of the granulated coarse-metal |  |  | Cu | Fe | Various metals | S | O | Slag (mixed | Total
Coarse metal |  |  | 33.7 | 34.2 | 1.5 | 29.5 |  | 1.1 | 100 |  |  | Le Play
Calcined metal (estimate?) |  |  | 34.6 | 35.1 | 1.5 | 16.4 | 11.3 | 1.1 | 100 |  |  | Le Play
|  |  | Cu | Fe | S | O | Insol |  | Total
Before calcining |  |  | 32 | 36 | 25 | _ | 7 |  | 100 |  |  | Napier
After calcining |  |  | 33 | 36 | 13 | 11 | 7 |  | 100 |  |  | Napier
above "Unsatisfactory"
p.347 |  |  | Cu | Fe | Ni, Co, Mn | Sn, As | S | slag etc | Total
White metal |  |  | 77.4 | 0.7 | tr | 0.1 | 21 | 0.3 | 99.5 |  |  | Le Play
p.350 |  |  | Cu | Fe | Ni, Mn | Sn, As | S | slag | Total
blue metal |  |  | 56.7 | 16.3 | 1.6 | 1.2 | 23 | 0.5 | 99.3 |  |  | Le Play
p.358 |  |  | Cu | Fe | Ni | sand+c | Total
|  |  | 98.2 | 0.4 | 0.6 | 0.2 | 99.4 |  |  |  |  | Le Play
p.361
Roasting - blister copper |  |  | Cu | S | S, Sb | Fe | Total
1 | brass-yellow in colour |  | 98.5 | 0.4 | 1 | tr | 99.9 |  |  | Napier
2 | red |  | 99 | 0.4 | 0.5 | tr | 99.9 |  |  | Napier
|  |  | Cu | Fe | Ni, Co, Mn | Sn, As | S | Total
blister copper |  |  | 98.4 | 0.7 | 0.3 | 0.4 | 0.2 | 100 |  | Le Play
blister copper |  |  | Cu | Fe | Sn, Sb | S | O and loss | Total
1 |  |  | 97.5 | 0.7 | 1 | 0.2 | 0.6 | 100 |  | Napier
2 |  |  | 98 | 0.5 | 0.7 | 0.3 | 0.5 | 100 |  | Napier
3 |  |  | 98.5 | 0.8 | 0 | 0.1 | 0.6 | 100 |  | Napier
p.365
Best selected copper |  |  | Cu | Fe, Ni. Mn | Sn | As | S | Total
bottoms |  |  | 92.5 | 1.6 | 0.2 | 0.4 | 4.8 | 99.5 |  | Le Play
|  |  | Cu | Sn | Sb | Pb | Fe | S | Total
copper bottoms |  |  | 74 | 13.8 | 4.5 | 0.8 | 2.5 | 3.9 | 99.5 | Napier
p.369
Description of Regulus (Hafod Works)
Raw-metal (Coarse metal) |  |  | 39.1 |  | Vivian
Red-metal |  |  | 48.1 |  | Vivian
Blue-metal |  |  | 59.8 |  | Vivian
Metal between blue and sparkle metal |  |  | 69.1 |  | Vivian
Sparkle-metal |  |  | 74.3 |  | Vivian
White-metal |  |  | 76.6 |  | Vivian
Pimple-metal |  |  | 78.8 |  | Vivian
Close-regulus (best selecting process) |  |  | 79.6 |  | Vivian
Open-regulus |  |  | 80.6 |  | Vivian
Description of Copper
Pimple-copper |  |  | 99.1 |  | Vivian
Blister-copper |  |  | 99.3 |  | Vivian
Description of Slags
p.408
Copper-smelting in Sweden |  |  | Cu | Fe | Zn | Co+Ni | Sn | Pb | Ag | Au | S | As | Total
Black-copper |  |  | 94.39 | 2.04 | 1.55 | 0.63 | 0.07 | 0.19 | 0.11 | nd | 0.8 | tr | 99.78 | Fahlun Mining School
Gaarkupfer (refined |  |  | 99/46 | 0.011 | _ | 0.11 | tr | tr | 0.065 | 0.0015 | 0.117 | _ | 99.6645 | Fahlun Mining School
p.411
Copper-smelting at Roraas in Norway |  |  | Cu | Fe | S | insol. Res. | Total
1 | Ore-furnace regulus (hot blast) |  | 22.03 | 52.14 | 25.15 | 3 | 102.32 |  | Eggertz, Mining School at Fahlun
2 | Ore-furnace reguls (cold blast) |  | 20.11 | 52.4 | 24.72 | 3.2 | 100.43 |  | Eggertz, Mining School at Fahlun
Ore-furnace slag
p.418
Analysis of the Mansfeld Schist |  |  | Cu | Fe | S | Zn | Ni+Co | Pb | Ag | SiO2 | Total
1 | Ore-furnace Regulus (Rohstein) |  | 52.44 | 20.49 | 26.44 | _ | _ | 0.41 | 0.13 | _ | 99.91 |  | Heine
2 | Ore-furnace Regulus (Rohstein) |  | 48.25 | 17.35 | 24.58 | 2.9 | 0.8 | 1.05 | 0.3 | 1.55 | 96.78 |  | Heine
3 | Ore-furnace Regulus (Rohstein) |  | 42.1 | 19.25 | 25.5 | 5.2 | 1.05 | 1.5 | 0.27 | 1.15 | 96.02 |  | Heine
4 | Ore-furnace Regulus (Rohstein) |  | 31.7 | 28.75 | 27.8 | 4.35 | 1.25 | 0.65 | 0.16 | 1.65 | 96.31 |  | Heine
5 | Ore-furnace Regulus (Rohstein) |  | 47.27 | 19.69 | 26.76 | 4.09 | (Zn, Ni, Co,Mn) | _ | _ |  | 97.81 |  | Rammelsberg
6 | Ore-furnace Regulus (Rohstein) |  | 43.62 | 23.35 | 28.7 | 3.45 | (Zn+Ni) | _ | _ | 0.88 | 100 |  | Rammelsberg
p.421
Analyses of concentrated-regulus and thin-regulus from Black-copper furnace |  |  | Cu | Fe | S | Zn, Ni, etc. | Total
1 | Kupferkammerhutte |  | 51.37 | 18.67 | 24.35 | 6.54 | 100.93 |  |  |  | Ebbinghaus
2 | Mansfeld |  | 59.8 | 15.8 | 22.6 | _ | 98.2 |  |  |  | Berthier
3 |  |  | 59.18 | 16.07 | 20.01 | 2.97 | 98.23 |  |  |  | De La Trobe
4 |  |  | 57.27 | 16.32 | 22.17 | 2.55 | 98.31 |  |  |  | Schliesser
5 |  |  | 61.23 | 15.19 | 24.38 | _ | 100.8 |  |  |  | Boujoukas
Analyses of the Completely-roasted Regulus (Gaarrost) |  |  | Cu | Fe | Zn+Ni | O | S | insol | Total
1 |  |  | 51.97 | 20.39 | _ | 13.61 | 2.11 | 11.92 | 100 |  | Rammelsberg
2 |  |  | 67.59 | 10.56 | 0.67 | 8.67 | 1.64 | 9.49 | 98.62 |  | Rammelsberg
Analyses of Black-Copper |  |  | Cu | Fe | Pb | Ag | Zn, Ni, Co | S | Total
1 |  |  | 95.45 | 3.5 | _ | 0.49 | _ | 0.56 | 100 |  | Berthier
2 |  |  | 89.13 | 4.23 | 0.97 | nd | 3.98 | 1.07 | 99.38 |  | Hoffman
3 |  |  | 92.83 | 1.38 | 2.79 | 0.26 | 1.05 | 1.07 | 99.38 |  | Ebbinghaus
Analysis of the 'Bear' |  |  | Fe | Mo | Cu | Co | Ni | Mn | As | P | S | Si | C | Total
1 | Magdeburg |  | 76.77 | 9.97 | 3.4 | 3.25 | 1.15 | 0.02 | 1.4 | 1.25 | 2.06 | 0.35 | 0.38 | 100 |  | Stromeyer
2 | Magdeburg |  | 74.6 | 10.19 | 4.32 | 3.07 | 1.28 | 0.01 | 2.47 | 2.27 | 0.92 | 0.39 | 0.48 | 100 |  | Stromeyer
3 | Eisleben |  | 73.26 | 9.13 | 1.79 | 0.77 | 4.63 | _ | _ | 6.04 | 0.09 | _ | 1.42 | 97.13 |  | Heine
4 | Eisleben |  | 57.68 | 27.33 | 2.49 | 5.5 | (Co+Ni) | _ | _ | 4.58 | 0.46 | _ | 1.31 | 99.35 |  | Heine
5 | Eisleben |  | 57.91 | 28.49 | 2.45 | 0.67 | 3.42 | _ | _ | 3.51 | 0.69 | _ | 0.87 | 9.92 |  | Heine
p.427
Smelting of copper-schist at Riechelsdorf in Hesse |  |  | Cu | Ag | Pb | Fe | Ni | Co | Mn | Ca | S | Total
1 | Ore-furnace regulus |  | 42.95 | _ | 1.21 | 27.08 | 0.57 | tr | _ | 0.44 | 28.29 | 100.54 |  |  |  | Genth
2 | Ore-furnace regulus |  | 43.81 | 0.09 | 0.87 | 24.96 | 1.14 | tr | 2.33 | 0.96 | 26.57 | 100.73 |  |  |  | Genth
3 | Black-copper or thin-regulus |  | 61.26 | _ | _ | 13.7 | tr | 4.11 | tr | tr | 22.51 | 101.58 |  |  |  | Genth
p.428
Analyses of slags
p.429
Analyses of Copper |  |  | Cu | Ag | Pb | Fe | Co | Ni | NiO | Ca | Mg | K | Al | S | Slag | Total
1 | Black copper |  | 83.29 | 0.059 | 0.31 | 1.66 | tr | 3.28 | _ | 0.05 | 0.01 | 0.03 | tr | 11.31 | _ | 100 |  | Genth
2 | Black copper |  | 92.24 | 0.1 | 0.89 | 1.41 | tr | 4.15 | _ | 0.13 | tr | 0.1 | _ | 0.98 | _ | 100 |  | Genth
3 | Refined copper |  | 83.9 | ? | 0.6 | _ | _ | 1.1 | 13.86 | 0.1 | 0.12 | 0.32 | _ | tr | tr | 100 |  | Genth
4 | Tough copper |  | 99.31 | 0.1 | 0.21 | 0.02 | _ | 0.28 | tr | 0.03 | 0.01 | 0.04 | _ | tr | tr | 100 |  | Genth
5 | Refined copper residue |  | 98.97 | 0.13 | 0.07 | 0.23 | _ | 0.27 | _ | 0.04 | tr | 0.07 | _ | tr | 0.22 | 100 |  | Genth
Analyses of the "Bear" (Eisensau)
"Hammergaar" Copper |  |  | Ag | Pb | Fe | Cu | residue | Total
1 | Uppermost disc |  | 0.056 | _ | tr | 99.944 | _ | 100
2 | Middle disc |  | 0.056 | 0.038 | 0.107 | 99.799 | _ | 100
3 | Residue or Konig |  | tr | 0.069 | 0.015 | 99.916 | tr | 100
Analyses of the "Bear"
p.433
Copper smelting in Russia
Analysis of cupriferous sandstone |  |  | Cu | Fe | V | C
Metal |  |  | 90.52 | 6.17 | 1.21 | 0.94 |  | Choubine
|  |  | Fe | Cu | V | Al | Ca | Mg | Si | C | slag | Total
Cupriferous pig-iron |  |  | 75.97 | 12.64 | 1.99 | 0.89 | 0.95 | 0.78 | 2.51 | 3.03 |  | 98.76 |  | Choubine
"Loupes cuivreuses" |  |  | 76.3 | 19.9 | 0.12 | 0.43 | tr | tr | 0.83 | 0.73 | 3.33 | 101.64 |  | Choubine
|  |  | Cu | CuO2 | V | Fe | Total
refined copper |  |  | 96.54 | 1.41 | 0.21 | 0.78 | 98.94 |  | Choubine
p.503
Composition of Commercial Copper |  |  | Cu | CuO2 | S | Fe | Pb | Sn | Ag | Au | Ni | Co | Mn | K | Ca | Mg | Al | V | Si | Slag | Total
1 | Refined copper from Gustavsberg & Carlsberg, Sweden |  | 99.55 | _ | 0.11 | 0.15 | 0.19 | _ | _ | _ | _ | _ | _ | _ | _ | _ | _ | _ | _ | _ | 100 | Genth
2 | Refined copper from Avesta, Sweden |  | 99.16 | _ | _ | 0.05 | 0.48 | _ | 0.23 | _ | _ | _ | 0.05 | _ | _ | _ | _ | _ | _ | 0.03 | 100 | Genth
3 | Refined copper from Atvidaberg, Sweden |  | 99.46 | _ | 0.017 | 0.11 | tr | tr | 0.065 | 0.0015 | 0.11 | (Ni+Co) | _ | _ | _ | _ | _ | _ | _ | _ | 99.6645 | Mining School Fahlun
4 | Swedish Rosette copper |  | 98.65 | _ | _ | 0.05 | 0.75 | _ | 0.22 | _ | _ | _ | _ | _ | 0.09 | 0.03 | 0.02 | _ | 0.05 | _ | 99.86 | von Kobell
5 | Norwegian copper |  | 99.62 | _ | _ | 0.02 | tr | 0.27 | tr | _ | _ | _ | tr | _ | _ | _ | 0.09 | _ | _ | _ | 100 | Genth
6 | Rosette copper from Mansfeld |  | 98.25 | _ | tr | 0.13 | 1.09 | _ | 0.13 | _ | 0.24 | _ | _ | _ | 0.11 | (Ca+Mg) | 0.05 | _ | _ | _ | 100 | von Kobell
7 | Refined copper from Reichesdorf |  | 98.97 | _ | _ | 0.23 | 0.07 | _ | 0.13 | _ | 0.27 | _ | _ | 0.07 | 0.04 | tr | _ | _ | _ | 0.22 | 100 | Genth
8 | Perl. Oural (Siberia) |  | 96.54 | 1.41 | _ | 0.78 | _ | _ | _ | _ | _ | _ | _ | _ | _ | _ | _ | 0.21 | _ | _ | 98.94 | Choubine
9 | Copper from Switzerland to France |  | 99.12 | _ | _ | 0.17 | _ | _ | _ | _ | _ | _ | _ | 0.38 | 0.33 | _ | _ | _ | _ | _ | 100 | Berthier
10 | Japanese copper |  | 98.73 | _ | _ | 0.07 | 0.74 | _ | 0.06 | _ | tr | _ | _ | 0.17 | 0.09 | _ | _ | _ | _ | _ | 100 | Genth
11 | Japanese copper from China |  | _ | _ | _ | 0.03 | _ | tr | _ | tr | 0.13 | 0.14 | _ | _ | _ | _ | _ | _ | _ | _ | 100 | Dick
p.504
Analyses of Egyptian and Indian Coins |  |  | Cu | As | Fe | Sn | Au | Total
Knife blade | Ramesses II c. 1400 BC |  | 97.12 | 2.29 | 0.43 | 0.24 | tr | 100.08 |  | Tookey
Indian coin |  |  | 94.59 |  | 5.06 |  |  | 99.65 |  | Tookey
p.516
Copper Naval Sheathing |  |  | Cu | Zn | Pb | Sn | Total
1 | Nail for fastening sheathing |  | 62.62 | 24.64 | 8.69 | 2.64 | 98.59 |  | Percy
2 | Nail for fastening sheathing |  | 52.73 | 41.18 | 4.72 | _ | 98.63 |  | Percy
ZINC
p.521 |  |  | Cu | Zn | Sn | Pb | Fe | Ag | As+Sb | Total
Coin of Trajan |  |  | 77.59 | 20.7 | 0.386 |  | 0.273 |  |  | 99.749 |  | Tookey
Coin of Vespasian |  |  | 81.97 | 18.68 | _ | 0.14 | 0.12 |  |  | 100.91 |  | Philips T
Coin of Caracella |  |  | 74.24 | 14.42 | 5.28 | 6.57 | 0.4 |  |  | 100.91 |  | Philips T
1. Large brass of Cassia family, BC 20 |  |  | 82.26 | 17.31 | _ | _ | 0.35 |  |  | 99.92 |  | Phillips JA
2. Large brass of Nero, AD 60 |  |  | 81.07 | 17.81 | 1.05 | _ | _ |  |  | 99.93 |  | Phillips JA
3. Titus, AD 79 |  |  | 83.04 | 15.84 | _ | _ | 0.5 |  |  | 99.38 |  | Phillips JA
4. Hadrian, AD 120 Fortuna |  |  | 85.67 | 10.85 | 1.14 | 1.73 | 0.74 |  |  | 100.13 |  | Phillips JA
5. Faustina, jun. AD165 |  |  | 79.14 | 6.27 | 4.97 | 9.18 | 0.23 |  |  | 99.79 |  | Phillips JA
1. Hadrian |  |  | 86.92 | 10.97 | 0.72 | 1.1 | 0.18 | 0.3 | tr | 100.19 |  | Genth
2. Trajan |  |  | 88.58 | 7.56 | 1.8 | 2.28 | 0.29 | 0.21 | _ | 100.72 |  | Genth
Tiberius |  |  | 72.2 | 27.7 | [5 empty] | 99.9 |  | Gobel
BRASS
p.606 |  |  | Cu | Zn | Pb | Sn | Fe | Total
Chinese brass cast sheet |  |  | 56.59 | 38.27 | 3.3 | 1.08 | 1.47 | 100.71 |  | Philipps T
Naval copper sheathing |  |  | 86.92 | 3.88 |  | 9.3 |  | 100
Brass for lathe-working |  |  | 65.8 | 31.8 | 2.15 | 0.25 |  | 100 |  | Chaudet
French brass |  |  | 87.83 | 12.44 |  |  | 0.35 | 100.62 |  | Hambly

## Roux 1861
ROUX, B., “Observations sur des canons chinois et cochinchinois.” Comptes Rendues Hebdomadaires des Séances de l’Académie des Sciences 52, 1046-1050 (1861).
|  | Fe | Sn | Zn | Pb | Cu | As | perte | sum
1 | Obusier cochinchinois | 1.63 | 3.16 | 7.1 |  | 88.11 |  |  | 100
2 | Canon cochinchinoise | 1.16 | 3.42 | 5.02 | 13.22 | 77.18 | tr |  | 100
3 | Espingole cochinchinoise | 1.38 | 5.43 |  |  | 93.19 | tr |  | 100
4 | Canon chinoise | 1.4 |  | 27.36 |  | 71.16 |  | 0.08 | 100

## Abel and Field 1862
ABEL, F.A. and FIELD, F. “Some results of the analysis of commercial coppers.” The Quarterly Journal of the Chemical Society of London 14, 290-303 (1862).
Results of the examination for metallic impurities, of different varieties of copper
Description |  | Ag | As | Sb | Bi | Pb | Sn | Fe
Bar and Blister Copper
Chile | No 1 bar | d | tr |  | tr |  |  | 0.62
Chile | No 2 bar | d | tr |  |  |  |  | 0.71
Chile | No 3 bar | d | tr |  | tr |  |  | 0.85 | 0.8
Chile | No 4 bar | d | 0.1 |  | tr |  |  | 0.91
Chile | No 5 bar | d | tr | tr | tr |  |  | 0.62
Chile | No 6 bar | d | tr |  | tr |  |  | 0.46
Chile | No 7 bar | d | tr |  | tr |  |  | 0.52
Chile | No 8 bar | d | tr |  | tr |  |  | 0.67
Chile | No 9 bar | d | tr |  | tr |  |  | 0.64
Chile | No 10 bar | d | tr | tr | tr |  |  | 0.52
Chile | No 11 bar | d | tr |  |  |  |  | 0.62
Chile | No 12 bar | d | 0.02 | tr |  |  |  | 0.5
Chile | No 13 bar | d | 0.04 | tr |  |  |  | 0.43
Chile | No 14 bar | d | 0.07 | 0.5 | tr |  |  | 0.51
Chile | No 15 bar | d | [5 empty] | 0.84
Chile | No 16 bar | d | 0.4 | tr | tr |  |  | 1.64
Chile | No 17 bar | d | 0.45 |  |  |  |  | 1.52
Chile | No 18 bar | d | tr |  |  |  |  | 0.7
Chile | No 19 bar | d | 0.5 | 0.2 |  |  |  | 0.08
Chile | No 20 bar | d | [5 empty] | 1.2
Chile | No 21 bar | d |  | tr | tr |  |  | 0.98
Chile | No 22 bar | d |  | tr | tr |  |  | 1
Chile | No 23 bar | d | tr |  | tr |  |  | 1.2
Chile | No 24 bar | d | tr |  | tr |  |  | 1.04
Chile | No 25 bar | d | tr |  | tr |  |  | 1.12
Chile | No 26 bar | d | tr |  | tr |  |  | 1.02
Chile | No 27 bar | d | tr |  | tr |  |  | 0.84
Chile | No 28 bar | d | 0.03 | tr | tr |  |  | 1.1
Chile | No 29 bar | d | [5 empty] | 0.75
Chile | Blister Copper | d | 0.1 | tr | tr |  |  | 0.32
Matzatlan Copper |  | d | tr |  | tr |  |  | 1.32
New Mexican |  | d | [5 empty] | 0.42
Spanish | No. 1 | d | 3.31 | 0.7 |  |  |  | tr
Spanish | No. 2 |  | 2.49 |  | tr |  |  | tr
Spanish | No. 3 |  | 2.15 |  | 0.04 | tr |  | tr
Spanish | No. 4 |  | 1.18 |  |  | tr |  | tr
Spanish | No. 5 | d | 1.2 |  | t |  |  | tr
Spanish | No. 6 | d | 0.9 |  |  |  |  | tr
Spanish | No. 7 | d | 0.3 |  |  |  |  | 0.21
Spanish | No. 8 | d | 0.25 |  | tr |  |  | 0.35
Swedish | No. 1 | d | 0.25 | 0.2 |  |  |  | 0.31
Swedish | No. 2 | d |  | tr |  |  |  | 0.2
Manilla Slab |  | d | 1.24 | 0.65 | 0.05 |  |  | tr
Buenos Ayres Slab |  | d | 0.31 | 0.17 | 0.1 |  |  | tr
Australian | Sydney | d | [5 empty] | 1.01
Australian | Sydney | d | [5 empty] | 0.76
Refined Coppers |  | d
Chile | Societe Italienne) | d | [5 empty] | 0.01
Chile | No. 2 | d | 0.04 |  |  |  |  | 0.03
Chile | No. 3 | d | 0.03
Spanish |  | d | tr |  |  |  |  | 0.06
Spanish | No. 2 | d | 0.63
Italian | No. 1 | d |  |  | tr
Italian | No. 2 | d | [5 empty] | tr
Tuscan Rosette |  | d |  |  | tr |  |  | tr
Russian | (C.C.N.D.) | d | 0.11 |  | tr?
Russian | No. 2 | d | [5 empty] | 0.3
Hungarian |  | d | 0.36 | 0.22 | tr |  |  | tr
Hungarian | Rosette | d | 0.06 | 0.12 |  |  |  | tr
Australian | (Burra Burra) |  | 0.02 |  |  |  |  | tr
Australian | (Kapunda) |  | 0.01 |  |  |  |  | tr
Lake Superior |  | 0.07 | 0.01 |  |  |  |  | tr
Norwegian | Alten | tr | [5 empty] | tr
North American |  | 0.22 | [5 empty] | tr
North American | No. 2 | 0.06 | [5 empty] | tr
North American | No. 3 | tr | [5 empty] | tr
English Tile |  | tr | 0.07 | tr | 0.02 |  |  | tr
English Best Select | No. 1 | 0.03 | 0.03 |  | 0.05 |  |  | tr
English Best Select | No. 2 | 0.02 | 0.04 |  | 0.04 |  |  | tr
English Best Select | No. 3 | 0.02 | 0.01 |  | 0.05 |  |  | tr
English Best Select | No. 4 | 0.03 | 0.04 |  | 0.04 |  |  | tr
English Best Select | No. 5 | 0.02 | 0.12 | 0.02 | 0.05 |  |  | tr
English Best Select | No. 6 | 0.04 | 0.15 | 0.05 | 0.05 |  |  | tr
English Best Select | No. 7 | 0.03 | 0.14 | 0.02 | 0.04 |  |  | tr
English Best Select | No. 8 | tr | 0.13 | 0.07 | tr |  |  | tr
English Best Select | No. 9 | tr | tr | tr | tr |  |  | tr
English Best Select | No. 10 | 0.03 | 0.14 | 0.05 | 0.05 |  |  | tr
English Best Select | No. 11 | 0.07 | 0.31 | tr | 0.17 |  |  | tr
English Best Select | No. 12 | 0.05 | 0.15 | tr | 0.12 |  |  | tr
English Best Select | No. 13 | 0.05 | 0.12 | tr | 0.13 |  |  | tr
English Best Select | No. 14 | 0.05 | 0.14 | tr | 0.12 |  |  | tr
English Best Select | No. 15 | 0.06 | 0.1 |  | 0.12 |  |  | tr
English Best Select | No. 16 | 0.02 | 0.04 | 0.02 | tr |  |  | tr
English Best Select | No. 17 | 0.03 | 0.06 |  | 0.04 |  |  | tr
Sheet and Bolt Copper
Sheet | No. 1 | 0.07 | tr | tr | 0.13 | 0.07 |  | tr
Sheet | No. 2 | 0.05 | 0.08 | 0.02 | 0.09 | 0.15 |  | tr
Sheet | No. 3 | 0.07 | 0.12 | tr | 0.06 | 0.08 |  | tr
Sheet | No. 4 | 0.02 | 0.14 |  | 0.04 | 0.05 |  | tr
Sheet | No. 5 | 0.05 | 0.09 |  | 0.13 | 0.25 |  | tr
Sheet | No. 6 | 0.06 | 0.1 | 0.01 | 0.18 | 0.18 |  | tr
Sheet | No. 7 | 0.03 | 0.19 | tr | 0.1 | 0.4 |  | tr
Sheet | No. 8 | 0.05 | 0.06 | tr | tr | 0.15 |  | tr
Sheet | No. 9 | 0.03 | 0.12 | tr | 0.05 | 0.38
Bolt | No. 1 | tr | 0.07 |  | 0.02 | 0.13 | tr | tr
Bolt | No. 2 | tr | 0.01 |  | 0.02 | 0.11 | tr | tr
Coins
Copper Coin | George III | d | 0.12 | tr | tr |  |  | tr
Copper Coin | George IV | d | 0.09 | tr | tr |  | tr | tr
Copper Coin | William IV | d | 0.04 |  | tr |  | tr | tr
New Bronze Coin |  | d | tr |  | tr |  | nd | tr
Spanish Coin | 1856 | d | 0.3 |  | tr |  | tr | 0.03
Chile Coin | 1858 | d | tr |  | tr |  | tr | 0.04
US Coin | 1849 | d | tr |  | tr |  | tr | tr
Chinese Coin |  | d | tr |  | 0.04 |  | tr | 0.12
Old Italian Coin |  | d | tr |  |  |  | tr | 0.21
Bactrian Coin | 181 BC | d |  |  | tr |  |  | tr
Dutch Coin |  | d |  |  | tr |  | 0.17
Copper rolled into thin ribbon |  | d |  |  | 0.03
d = detected but not quantified
nd = not determined

## Wilson 1862
WILSON, D., “Prehistoric Man. Researches into the origin of civilisation in the Old and the New World, Macmillan, Cambridge (1862).
No. |  | Cu | Sn | Pb | Fe | Ag
1 | Caldron, Berwickshire | 92.89 | 5.15 | 0.28 |  |  | Dr George Wilson |  | 98.32
2 | Sword, Duddington | 88.51 | 9.3 | 2.3 |  |  | Dr George Wilson |  | 100.11
3 | Kettle, Berwickshire | 88.22 | 5.63 | 5.88 |  |  | Dr George Wilson |  | 99.73
4 | Axe-head, Mid-Lothian | 88.05 | 11.12 | 0.78 |  |  | Dr George Wilson |  | 99.95
5 | Caldron, Duddington | 84.08 | 7.19 | 8.53 |  |  | Dr George Wilson |  | 99.8
6 | Palstave, Fifeshire | 81.19 | 18.31 | 0.75 |  |  | Dr George Wilson |  | 100.25
7 | Vessel, Ireland | 88 | 12 |  |  |  | Dr. J.H. Gibbon, U.S. mint |  | 100
8 | Wedge, Ireland | 94 | 5.09 |  | 0.01 |  | Dr. J.H. Gibbon, U.S. mint |  | 99.1
9 | Sword, Ireland | 88.63 | 8.54 | 2.83 |  |  | Professor Davy |  | 100
10 | Sword, Ireland | 83.5 | 5.15 | 8.35 | 3 |  | Professor Davy |  | 100
11 | Lituus, Lincolnshire | 88 | 12 |  |  |  | Dr Pearson, Phil. Trans. 1796 |  | 100
12 | Roman patella, Lincolnshire | 86 | 14 |  |  |  | Dr Pearson, Phil. Trans. 1796 |  | 100
13 | Spear-head, Lincolnshire | 86 | 14 |  |  |  | Dr Pearson, Phil. Trans. 1796 |  | 100
14 | Scabbard, Lincolnshire | 90 | 10 |  |  |  | Dr Pearson, Phil. Trans. 1799 |  | 100
15 | Axe palstave, Cumberland | 91 | 9 |  |  |  | Dr Pearson, Phil. Trans. 1800 |  | 100
16 | Axe-head, Cumberland | 88 | 12 |  |  |  | Dr Pearson, Phil. Trans. 1801 |  | 100
17 | Vessel, Cambridgeshire | 88 | 12 |  |  |  | Dr Pearson, Phil. Trans. 1802 |  | 100
18 | Axe-head, Ireland | 91 | 9 |  |  |  | Dr Pearson, Phil. Trans. 1803 |  | 100
19 | Sword, Thames | 89.69 | 9.58 |  | 0.33 |  | J.A. Phillips, Mem. Chem Soc iv p.288 |  | 99.6
20 | Sword, Ireland | 85.62 | 10.02 |  | 0.44 |  | J.A. Phillips, Mem. Chem Soc iv p.288 |  | 96.08
21 | Celt, Ireland | 90.68 | 7.43 | 1.28 |  |  | J.A. Phillips, Mem. Chem Soc iv p.288 |  | 99.39
22 | Axe-head, Ireland | 90.18 | 9.81 |  |  |  | J.A. Phillips, Mem. Chem Soc iv p.288 |  | 99.99
23 | Axe-head, Ireland | 89.33 | 9.19 |  |  |  | J.A. Phillips, Mem. Chem Soc iv p.288 |  | 98.52
24 | Celt, Ireland | 83.61 | 10.79 | 3.2 | 0.58 |  | J.A. Phillips, Mem. Chem Soc iv p.288 |  | 98.18
25 | Celt, King's Co., Ireland | 85.23 | 13.11 | 1.14 |  |  | Dr Donovan, Chem Gazette 1850, p. 176 |  | 99.48
26 | Drinking horn, King's Co., Ireland | 79.34 | 10.87 | 9.11 |  |  | Dr Donovan, Chem Gazette 1850, p. 176 |  | 99.32
27 | Celt, Co. Cavan, Ireland | 86.98 | 12.57 |  |  | 0.37 | Mr. J.W. Mallet, Trans R I A, vol xxii, p. 325 |  | 99.92
28 | Celt, Co. Cavan, Ireland | 98.74 | 1.09 |  | 0.08 | 0.06 | Mr. J.W. Mallet, Trans R I A, vol xxii, p. 325 |  | 99.97
29 | Celt, Co. Wicklow, Ireland | 88.3 | 10.92 | 0.1 |  |  | Mr. J.W. Mallet, Trans R I A, vol xxii, p. 325 |  | 99.32
30 | Celt, Co. Cavan, Ireland | 95.64 | 4.56 | 0.25 |  | 0.02 | Mr. J.W. Mallet, Trans R I A, vol xxii, p. 325 |  | 100.47
31 | Spear-head, Ireland | 86.28 | 12.74 | 0.07 | 0.31 |  | Mr. J.W. Mallet, Trans R I A, vol xxii, p. 325 | Co 0.09 | 99.4
32 | Spear-head, Ireland | 84.64 | 14.01 |  |  |  | Mr. J.W. Mallet, Trans R I A, vol xxii, p. 325 |  | 98.65
33 | Scythe, Roscommon, Ireland | 95.85 | 0.78 | 0.12 | 1.32 |  | Mr. J.W. Mallet, Trans R I A, vol xxii, p. 325 |  | 98.07
34 | Sword-handle, Ireland | 87.07 | 8.52 | 3.37 |  |  | Mr. J.W. Mallet, Trans R I A, vol xxii, p. 325 |  | 98.96
35 | Sword, Ireland | 87.94 | 11.35 | 0.28 |  |  | Mr. J.W. Mallet, Trans R I A, vol xxii, p. 325 |  | 99.57
36 | Dagger, Ireland | 90.72 | 8.25 | 0.87 |  |  | Mr. J.W. Mallet, Trans R I A, vol xxii, p. 325 |  | 99.84
37 | Chisel, Ireland | 91.03 | 8.39 |  |  |  | Mr. J.W. Mallet, Trans R I A, vol xxii, p. 325 | Sb 0.04 | 99.42
38 | Caldron, Ireland | 88.71 | 9.46 | 1.66 | 0.03 |  | Mr. J.W. Mallet, Trans R I A, vol xxii, p. 325 |  | 99.86
39 | Sword, France | 87.47 | 12.53 |  |  |  | Mongez, Mem. De l'Institut |  | 100
? No. 41 As 0.03?
ANALYSES OF ANCIENT BRONZES (p.198)
ANALYISIS OF ANCIENT AMERICAN BRONZES (p.200)
No |  | Cu | Sn | Fe
1 | Chisel from silver mines, Cuzco | 94 | 6 |  | Humboldt
2 | Chisel from Cuzco | 92.385 | 7.615 |  | Dr. J.H. Gibbon
3 | Knife from grave Atacama | 97.87 | 2.13 |  | J.H. Blake, esq.
4 | Knife from grave Atacama | 96 | 4 |  | J.H. Blake, esq.
5 | Crowbar from Chili | 92.385 | 7.615 |  | Dr. T.C. Jackson
6 | Knife from Amaro | 95.664 | 3.965 | 0.371 | Dr. H. Croft
7 | Perforated axe | 96 | 4 |  | Dr. H. Croft
8 | Personal ornament, Truigilla | 95.44 | 4.56 |  | T. Ewbank, esq.
9 | Bodkin from female grave, do. | 96.7 | 3.3 |  | T. Ewbank, esq.

## Commaille 1863
COMMAILLE, A., “Mémoire sur la composition des monnaies et médailles romaines antiques.” Journal de Pharmacie et de Chimie XLIV, 5-13 (1863).
| Description | Cu | Zn | Sn | Pb | Sum
1 | Antonia | 81.4 | 18.6 | " | " | 100 | Girardin 1853
2 | Dominitien | 88.8 | " | 10.3 | 0.9 | 100 | Girardin 1853
3 | Trajan | 85.1 | " | 11.5 | 3.4 | 100 | Girardin 1853
4 | Marc-Aurèle | 84.9 | " | 10.5 | 4 | 99.4 | Girardin 1853
5 | Commode | 89.5 | " | 9.6 | 0.9 | 100 | Girardin 1853
6 | Alex-Sevère | 89 | " | 10.2 | 0.8 | 100 | Girardin 1853
7 | Philippe père | 88.8 | " | 8 | 3.2 | 100 | Girardin 1853
1re Catêgorie - Cuivre pur ou à peu près pur.
1 | Auguste | 100 |  | tr | tr
2 | Auguste | 100
3 | Claude Ier | 100
4 | Vespasien | 100 |  | tr
5 | Marc-Aurèle | 100 |  | tr
2eme Catêgorie - Cuivre et zinc
|  | Cu | Zn | Fe | Sb | Sum
1 | Titus | 96.06 | 2.71 | 0.85 | tr | 99.62
3eme Catêgorie - Cuivre et plomb (Le plomb parait être accidentel)
|  | Cu | Pb | Sn | Sum
1 | Galére Maximien | 98.87 | 1.03 | " | 99.9
2 | Théodose | 98.3 | 1.7 | tr | 100
4eme Catêgorie - Cuivre et étain (L'étain peut être accidentel)
|  | Cu | Sn | Pb | Sum
1 | Triens Romain (Époque inconnue) | 96.62 | 3.38 | tr | 100
2 | Domitien | 98.92 | 1.08 | " | 100
5eme Catêgorie - Cuivre et plus d'étain que de plomb
|  | Cu | Sn | Pb | Fe | Bi | Au | Sum
1 | Triens Romain (Époque inconnue) | 89.24 | 9.82 | 0.94 | " | " | " | 100
2 | ? | 94 | 3.74 | 2.26 | t-s | " | " | 100 | très-sensible
3 | Héliogabale | 87.42 | 6.37 | 6.21 | " | " | " | 100
4 | Pupienus | 88.05 | 7.23 | 4.72 | " | " | " | 100
5 | Otacilia (feme de Pillippe 1er) | 89.07 | 7.62 | 3.31 | " | " | " | 100
6 | Aurélien | 91.9 | 5.68 | 2.42 | " | " | " | 100
7 | Aurélien | 93.53 | 3.43 | 3.01 | tr | " | tr | 99.97
8 | Probus | 94 | 3.75 | 2.25 | " | " | tr t-s | 100
9 | Diocletien | 95.84 | 2.23 | 1.93 | " | " | " | 100
10 | Maximien-Hercule | ? | ? | ? | " | " | " | 0
11 | Maxence | 88.72 | 5.85 | 5.43 | " | " | " | 100
12 | Faustine (Ténès, Algérie) | ? | ? | ? | " | " | " | 0
13 | Antonin | ? | ? | ? | " | " | " | 0
6eme Catêgorie - Cuivre et plus de plomb que d'étain
|  | Cu | Pb | Sn | Zn | Fe | Co | Sum
1 | As Romain | 69.65 | 24.37 | 5.98 | " | " | " | 100
2 | Antonin Le Pieux | 84.32 | 9.5 | 6.18 | " | " | " | 100
3 | Commode | 88.1 | 7.2 | 4.7 | " | " | " | 100
4 | Gordien III | 80 | 10.9 | 9.1 | " | " | " | 100
5 | Phillippe Ier | 80.96 | 10.24 | 8.8 | " | " | " | 100
6 | Phillipe II | 74.11 | 18.95 | 6.94 | tr | " | " | 100
7 | Constantin Ier ? | 94.64 | 3.8 | 1.56 | " | " | " | 100
8 | Constantin II ? | 87.96 | 7.69 | 4.35 | " | " | " | 100
9 | Constantin II ? | 83.55 | 14.76 | 1.42 | " | 0.27 | tr t-s | 100
10 | Justinien ? | 84.53 | 8.65 | 6.82 | " | " | " | 100
11 | Juba II (Ténès, Algérie) | 68.52 | 28 | 3.48 | " | tr | " | 100
7eme Catêgorie - Medaille saucée c'est-a-dire étainée - Les pieces saucées avaient cours forcé pour de l'argent
|  | Cu | Sn | Pb | Sum
| Probus | 98.74 | 1.26 | tr | 100
8eme Catêgorie - Monnaie de billon qui avait cours forcé pour de l'argent
|  | Cu | Ag | Pb | Sum
1 | Volusianus | 66.82 | 33.18 | tr | 100
2 | Posthumus | 82.62 | 17.38 | " | 100

## Delvaux 1863
DELVAUX, G., “Analyses chimique.” Bulletin de la Société polymathique du Morbihan 1863, 26-30 (1863). (Appendix to Père Taslé, Le Trésor de Jean Guennégo Decouvert à Questembert, au mois de Mai 1863, pp. 8-30). (17 analyses, plus 11+ other analyses).
|  | Cu | Sn | Pb | Fe | Ni, Co | Total
1 | Lance a douille. Tres cassant, tres oxydee | 85.87 | 9.58 | 1.73 | 0.2 | 0.03 | 97.41
2 | Celts a ailerons. Tres cassant | 85.5 | 12.39 | 1.52 |  |  | 99.41
3 | Fragments de celts a ailerons. Assez cassant | 86 | 11.72 | 2.12 |  |  | 99.84
4.1 | Fragments de celts a ailerons | 85 | 11.58 | 3.09 |  |  | 99.67
4.2 | Fragments de celts a ailerons | 84 | 13.8 | 1.77 |  |  | 99.57
5 | Fragment d'epee. Tres cassant | 85 | 10.54 | 3.82 |  |  | 99.36
6.1 | Instruments brises, a lame tranchante et munis d'un trou de suspension | 86 | 11.94 | 1.6 |  |  | 99.54
6.2 | Instruments brises, a lame tranchante et munis d'un trou de suspension | 86 | 11.34 | 1.4 |  |  | 98.74
7 | Lame de petite poignard. Tres cassante | 88 | 10.14 | 1.43 |  |  | 99.57
8 | Gouge a douille | 85 | 13.75 | 0.27 |  |  | 99.02
9 | Jets de bronze | 72 | 12.77 | 14.48 |  |  | 99.25
10 | Jets de bronze | 90 | 9.87 | 0.13 |  |  | 100
11 | Jets de bronze | 74.54 | 14.31 | 10.67 | 0.15 | 0.3 | 99.97
14 | Objet indetermine | 89 | 10.31 | 0.22 |  |  | 99.53
21 | Celt a douille carree, d'une autre origine que les precedents objets | 67.51 | 5 | 24.03 | 0.25 | 0.06 | 96.85
|  | Cu | CuS | S | Sn, Pb, Zn, Ni
12 | Saumons de cuivre | 95 | 4.169 | 0.84 | tr |  | 99.169
13 | Saumons de cuivre | 96 | 3.57 | 0.72 | tr |  | 99.57
Composition de Divers Bronzes |  | Cu | Sn | Pb | Zn | Fe
A | Collier d'excentrique | 81.39 | 11.61 | 5.03 | 1.39 |  | 99.42
B | Coussinet de boite a graisse | 84.29 | 11.24 | 4.1 | 0.37 |  | 100
C | Tiroirs | 81.82 | 10.31 | 5.84 | 1.51 |  | 99.48
D | Coussinet de grosse tete de belle motrice | 83.23 | 12.5 | 3.61 | 0.37 |  | 99.71
| Bronze employe au chemin de fer de Sarragosse | 84.02 | 15.12 | 0.8 |  |  | 99.94
| Bronze employe par l'administration des phares | 87 | 9.72 | 3 |  | 0.46 | 100.18

## Bischoff 1865
BISCHOFF, E., “Das Kupfer und seine Legirungen in der vorchristlichen.” Julius Springer, Berlin (1865).
p.27
| Cu | Zn | Sn | Pb | Fe | Analytiker | Source
Antike Kette von Ronneberg | 82.5 | 17.5 |  |  |  | Göbel | Göbel (1842) 10.2
Münze: Tiber. Claudius Cäsar | 72.2 | 27.7 |  |  |  | Göbel | Göbel (1842) 5.4
Münze: Kopf des Claudius | 77.8 | 22 |  |  |  | Klaproth | Klaproth (1815) 21. IIIB. 12.
Münze: von Nero | 80.1 | 19.9 |  |  |  | Klaproth | Klaproth (1815) 21. IIIB. 11.
Münze: Caesar Augustus, Germanicus | 79.3 | 20.7 |  |  |  | Klaproth | Klaproth (1815) 21. IIIB. 10.
Münze: Münze aus der Kaiserzeit | 81.4 | 18.6 |  |  |  | Girardin | Girardin (1853) 6a
Armspange, Naumberg, römisch | 83.1 | 15.4 | 1.5
Elastiche Fibula mit Zunge, Königsberg, römisch | 82.5 | 16 | 1.5
Münze: von Nero | 81.1 | 17.8 | 1.1 |  |  | Phillips | Phillips (1852) 23
Victoria-statue von Brescia | 80.8 | 1.9 | 9.4 | 7.7 |  | Arnaudon | Arnaudon (1861)
Metallplate von Basel, Zeit des Augustus | 86 | 10.6 | 2.4 |  | 1 | Fellenberg | Fellenberg (1860) p. 65. II 34
Schnallenstück aus dem Goldlachgraben | 75.4 | 17.6 | 2.9 | 2.7 | 1.3 | Fellenberg | Fellenberg (1860) p. 65. II 38
Plättchen v. Seebühl bei Thun | 85.3 | 6.4 | 2.4 | 5.1 | 0.8 | Fellenberg | Fellenberg (1861) p. 143. V 83
Ohrring von Euböa, römisch | 87.1 | 10.9 | 0.9 | 0.7 | 0.4 | Fellenberg | Fellenberg (1861) p. 143. V 89
Münze: von Hadrian | 86.9 | 10.9 | 0.6 | 1.1 | 1.2 | Pöpplein | Genth (1858) 9 (Analytiker Genth?)
Münze: von Trajan | 88.6 | 7.6 | 1.8 | 2.2 | 0.3 | Pöpplein | Genth (1858) 9 (Analytiker Genth?)
p.30
Griechische Bronzen | Cu | Sn | Pb | Fe | Analytiker | Source
Münze v. Hiero I. v. Syrakus, 478 v. Chr. | 94.2 | 5.5 |  | 0.3 | Phillips | 1 | Phillips (1852) 4
Münze v. Alexander d. Gr. | 86.8 | 13 |  |  | Phillips | 1 | Phillips (1852) 5
Altattische Bronze | 88.5 | 10 | 1.5 |  | Mitscherlich | 2 | Erdmann (1847) 1
Münze eines macedon. Königs | 88 | 11.4 |  |  | Monse | 2 | Erdmann (1847) 4
Münze v. Alexander d. Gr. | 96 | 3.3 | 0.7 |  | Schmidt | 2 | Erdmann (1847) 5
Münze v. Alexander d. Gr. | 86.8 | 10.2 | 2.3 |  | Wagner | 2 | Erdmann (1847) 6
Münze altattisch | 87.9 | 11.6 |  | 0.3 | Ulich | 2 | Erdmann (1847) 7
Münze attische | 8.8 | 9.6 |  | 1.2 | Marchand | 2 | Erdmann (1847) 8 (Analytiker Heldt). Cu = 88.81
Fibula aus Sicilien | 78.9 | 11 |  |  | Klaproth | 3 | Klaproth (1808) 4. Cu =89
Helm v. Corfu | 31.5 | 18.1 |  |  | Davy |  | Davy (1826). Cu = 81.5 Sn = 18.5
Atheniensisch aus d. röm. Zeit. | 86.4 | 7.1 | 16.5 |  | Mitscherlich | 2 | Erdmann (1847) 2. Cu = 76.4. Mitscherlich u. Schmidt
Atheniensisch aus d. röm. Zeit. | 86.6 | 10.8 | 5.5 |  | Wagner | 2 | Erdmann (1847) 3. Cu = 83.62. Athen. Münze
Römische Bronzen
Sechs Münzen aus der Kaiserzeit | 85-89 | 11.5-8 | 0.8-4.6 |  | Girardin | 4 | Girardin (1852) Alte münzen b-g
Römisches Ass, 500 vor Christus |  |  |  |  | Phillips | 1 | Phillips (1852) 1. but missing in table!
Antike Bronze, Kaiserzeit | 87.6 | 6.1 | 6.1
Elast. Ring vom Rheine | 91 | 9 |  |  | Klaproth |  | Klaproth (1808) 3
Nägel, eban daher | 97.7 | 2.3 |  |  | Klaproth |  | Klaproth (1808) 5
Schale, eben daher | 86 | 14 |  |  | Klaproth |  | Klaproth (1808) 6
Schwert aus Frankreich | 90 | 10 |  |  | d'Arcet | 5 | Mongez (1804)
Merovingische Bronzen | 37.2 | 18.8 | 44 |  | Girardin | 5 | Girardin (1853) 5d
| 45.1 | 14 | 40.9 |  |  |  | Girardin (1853) 5e
| 69.3 | 28.8 | 9.9 |  |  |  | Girardin (1853) 5f. Sn = 20.8
| 72 |  | 28 |  |  |  | Girardin (1853) Eine andere Partie Ringe
Galloromanisch, vierts Jahr. | 75.5 | 23.5 | 0.5 |  | Salvétat |  | Salvétat (1850)
| 79.9 | 17.7 | 3.5 |  |  |  | Salvétat (1850) Sn = 15.73
Gallische u. etrurische Bronzen | 78.5 | 21.5 |  |  | Girardin | 5 | Girardin (1852) c)
| 85.9 | 14.1 |  |  |  |  | Girardin (1852) a)
Celtische und germanische Bronzen
Celtische Schwerter | 84.5 | 15.5 |  |  | d'Arcet | 5
Celtische Schwert von Schonen | 84 | 16 |  |  | Hjelm | 6 | Hjelm (1799) p. 274
Celtische Schwert aus der Mark | 89 | 11 |  |  | Klaproth |  | Klaproth (1808) 1
Celtische Schwert v. Näsebang auf Rügen | 88 | 12 |  |  | Hünefeld u. Picht | 7 | Hünefeld u. Picht (1827) 6
Celtische Schwert Dolch, Streitaxt, v. Quoltitz f. Rügen | 84.8 | 15.2 |  |  | Hünefeld u. Picht |  | Hünefeld u. Picht (1827) 7
Celtische Schwert nach d'Arcet und Messer nach Klaproth | 85 | 15 |  |  |  |  | Mongez (1804) and Klaproth (1815) 76 VII II
Celtische Messer v. Rügen | 87 | 13 |  |  | Klaproth |  | Klaproth (1808) 2
Celtische Urne v. Ranzow. f. Rügen | 90.3 | 9.7 |  |  | Hünefeld u. Picht |  | Hünefeld u. Picht (1827) 2
Celtische Ring v. Quoltitz | 90 | 10 |  |  | Hünefeld u. Picht |  | Hünefeld u. Picht (1827) 3
Celtische Ring. Jasmund f. Rügen | 92 | 8 |  |  | Hünefeld u. Picht |  | Hünefeld u. Picht (1827) 9
Celtische Bronze v. Herzberg | 92.4 | 7.2 |  |  | Seiffarth |  | Seyffarth 1826. p. 95
1. Leibig und Wöhler, Annalen Bd. 81
2. Erdman, Journal für pr. Chemie 40.374
3. Klaproth, chem Beiträge, Bd. 6
4. Liebig u. Kopp, Jahresbericht 1853 p. 725
5. Ann. Chim. Phys. 54, 331
6. Goebel, Einfluss
7. H u P
p.31
| Cu | Sn | Pb | Fe | Ag | As | Analytiker | Source |  | Source
Celtische Statuette, Oldenburg, roh gearbeitit | 92.6 | 6.3 |  | 1 |  |  | Erdman | 1 |  | Erdmann (1857) 1 (Analytiker Künzel)
Celtische Statuette, Oldenburg, schöne Arbeit | 85.4 | 12.1 | 1.1 | 0.6 |  |  | Erdman | 1 |  | Erdmann (1857) 2 (Analytiker Künzel)
Celtische Meisselförm. Waffe, Bremen | 91.9 | 6.9 |  | 0.4 |  |  | Erdman | 1 |  | Erdmann (1857) 3 (Analytiker Künzel)
Celtische Lanzenspitze, Bremen | 90.6 | 8.2 |  | 0.3 |  |  | Erdman |  |  | Erdmann (1857) 4 (Analytiker Künzel)
Celtische Paalstab, Böhmen, sehr alt | 94.6 | 4.3 |  | 0.4 | 1.7 |  | Stolba | 1 |  | Stolba (1867) 2. Ag = 0.65
Celtische von Jicinoves in Böhmen | 94.7 | 4.7 |  | 0.3 |  |  | Hawranek | 2 |  | Hawranek (1853) 1 As = 0.14 Schw. =0.17
Celtisches Axt von Duba in Böhmen | 92.4 | 5.2 |  | 0.4 |  | 1.4 | Hawranek |  | Schwefel: 0.3 | Hawranek (1853) 2
Celtisches Bronzering, Stockau in Böhmen | 87.1 | 11.6 |  | 0.2 |  |  | Hawranek |  | Schwefel: 0.3 | Hawranek (1853) 3
Celtisches Bronzestab, Judenburg in Böhmen | 92.5 | 6.1 |  | 0.5 |  |  | Hawranek |  | Schwefel: 0.4 | Hawranek (1853) 4
Celtisches Schwert v. Giessen | 91.9 | 6.7 | 0.7 | 0.3 |  |  | Fresenius |  | Schwefel: 0.3 | Fresenius (1845) p.138
Beil bei Landshut, Bruch kupferroth | 100 | Sp. |  |  |  |  | Wimmer
Beil bei Landshut, Bruch rothgelb | 83.3 | 16.7 | Sp. |  |  |  | Wimmer
Beil bei Landshut, Bruch weissgelb | 75 | 25 | Sp. |  |  |  | Wimmer
Schmuckstück, altbrit. Von Davris in England | 85.2 | 13.1 | 1.1 |  |  |  | Donovan | 3 |  | Donovan (1850) p.180
Horn, altbrit. Von Davris in England | 79.4 | 10.9 | 9.1 |  |  |  | Donovan | 3 |  | Donovan (1850) p.180
Pfeilspitze, altbrit. Von Davris in England | 90.9 | 9.1 |  |  |  |  | Donovan | 3
Ring massiv, Schmuckstück, Rügen | 65 |  |  |  | 35 |  | Hühnefeld u. P. |  |  | Hühnefeld u. Picht (1827) 10
Aegyptisch
Pfeilspitze aus einem ägypt. Grabe | 76.6 | 22.2
Meissel aus Theben | 94 | 5.9 |  | 0.1
Kleiner Stab altägyptisch | 84 | 16 |  | Sp.
Kleiner Stab altägyptisch | 85.3 | 14.7
Nagel, altägyptisch | 100 |  |  | Sp.
1. Erdmann, Journal f. pr. Chemie 71, 213.
2. Sitzungsber. D. Acad. D. Wissenschaften in Wien, Bd. 11. 372
3. Chem. Gazette 1850. p. 176
p. 209
d'Arcet: 82 Cu, 18 Zn, 3 Sn, 1.5 Pb (best alloy)
Untersuchte Statuen | Cu | Zn | Sn | Pb
bei 3 Zinn 1.5 Blei | 78.47 | 17.23 | 2.87 | 1.43
bei 1.5 Zinn 3 blei | 78.47 | 17.23 | 1.43 | 2.87
Die Reiterstatue Ludwig's IV, von Keller, vom Jahre 1699 | 91.4 | 5.53 | 1.7 | 1.37
Drie andere statuen von Keller in Versailles:
die erste | 91.22 | 5.57 | 1.78 | 1.43
die zweite | 91.3 | 6.09 | 1 | 1.61
die dritte | 91.68 | 4.93 | 2.32 | 1.07
Die Reiterstatue Ludwig's XV von Gor | 82.45 | 10.3 | 4.1 | 3.15
Eine andere Bildsäule zu Paris von Gor | 84 | 11 | 2 | 3
Statue Heinrich's IV, auf dem pont neuf zu Paris | 89.622 | 4.2 | 5.7 | 0.48
Minervastatue zu Paris | 83 | 14 | 2 | 1
Napoleonstatue zu Paris, nicht besonders schön | 75 | 20 | 3 | 2
Bronze der Vendome-Säule, aus erbeuteten Kanonen zusammengesetzt | 89.2 | 0.5 | 10.2 | 0.1
Chinesche Bildsäulen | 74 | 10 | 1 | 15
p.210
Untersuchte Statuen | Cu | Zn | Sn | Pb | Fe | Ni | Sb
1) Der Schäfer am Teiche beim Neuen Palais zu Potsdam, vom Jahre 1825:
a. nach Dr Ziurek | 88.68 | 1.28 | 9.2 | 0.77
b. Reimann | 89.2 | 1.12 | 8.86 | 0.51 | 0.18
2) Bacchus im sicilianischen Garten zu Potsdam, vom Jahre 1830:
a. nach Dr Ziurek | 89.34 | 1.63 | 7.5 | 1.21 | 0.18
b. Olshausen | 88.23 | 2.55 | 7.09 | 1.63 | 0.31 | 0.08 | Spur
3) Germanicus zu Charlottenhof bei Potsdam, 1820 gegossen von Hopfgarten
a. nach Tieftrunk | 89.78 | 2.35 | 6.16 | 1.33 |  | 0.27
b. nach Reimann | 89.3 | 2.44 | 6.96 | 0.62 | 0.08
4) Grosse Kurfürst zu Berlin, vom Jahre 1703
a. nach Dr Finkener | 89.09 | 1.64 | 5.82 | 2.62 | 0.13 | 0.11 | 0.6
b. Dr Weber | 87.91 | 1.38 | 7.45 | 2.65 |  | 0.2 | Spur
5) Von den Sclaven unter dem grossen Kurfürsten
a. nach Prof. Rammelberg | 90.55 |  | 7.5 | 0.73 | 0.25 | 0.4 |  | Ni u. Zn
b. nach Dr Finkener | 88.92 | 0.48 | 7.54 | 1.1 | 0.06 | 0.21 | 0.13
6) Bronze aus Augsburg, aus dem 16. Jahrhundert
a. nach Dr Rammelsberg | 89.43 |  | 8.17 | 1.05 | 0.34 | 0.19 |  | Schwef.
b. nach Dr Hampe | 90.37 |  | 6.9 | 2.55 | spur | spur |  | Schwef. 0.08
7) Bronze von alten Gräbern in der Nähe von Augsburg
a. nach Dr Weber | 94.74 | 0.54 | 1.64 | 0.24 |  | 0.71 | 0.84
8) Diana im Hofgarten zu München
a. nach Tieftrunk | 77.03 | 19.12 | 0.91 | 2.29 | 0.12 | 0.43
b. Dr Hampe | 76.9 | 19.69 | 0.64 | 2.68 | 0.17 | 0.1
9) Figur im Residenzhof zu München, aus dem Jahre 1600
a. nach Dr Sonnenschein | 92.88 | 0.44 | 4.18 | 2.31 | 0.15
b. nach Dr Hampe | 91.84 |  | 5.64 | 2.46 | 0.08 | 0.12
10) Mars und Venusgruppe in München, vom Jahre 1585
a. nach Dr Weber | 94.12 | 0.3 | 4.77 | 0.67 |  | 0.48
MAGNUS, G., “Ueber den Einfluss der Zusammensetzung der Bronzen auf die Erlangun einer schönen grünen Patina”. Verhandlungen des Vereins zur Beförderung des Gewerbefleißes in Preußen 43, 27-32 (1864).

## Church 1865
CHURCH, A.H., “Analyses of some bronzes found in Great Britain.” The Journal of the Chemical Society of London 18, 215-217 (1865).
|  | Cu | Zn | Sn | Pb | Loss | Sum
1 | Bronze needle, Southwark, Romano-British | 84.27 | 14.7 | 2.36 |  |  | 101.33 | "Zn, with a little Fe"
2 | Bronze needle, Southwark, Romano-British | 84.9 | 13 | 1.03 | 1.07 |  | 100 | "Pb and impurities"
3 | Armlet No. 1, Aboyne | 86.49 | 1.44 | 6.76 | 4.41 | 0.9 | 100 | "Loss and oxygen, &c"
4 | Armlet No. 2, Aboyne | 88.19 | 9.13 | 3.64 |  |  | 100.96

## Wibel 1865
Wibel F 1865, Die Cultur der Bronze-Zeit Nord= und Mittel=Europas (Akademische buchhandlung, Kiel).
p. 30 Bronze statue, Berlin
Cu | Sn | Fe | Ni | Pb | Zn | Sb
88.92 | 7.54 | 0.06 | 0.21 | 1.1 | 0.48 | 0.13
p. 35
| Kongsfuvier | Schwert Irland No. 12 | Spange Bohmen No. 101 | Kelt, Schweiz No. 153
Cu | 81.87 | 83.5 | 79.65 | 89.49
Fe | 2.75 | 3 | 2.96 | 0.13
Ni Co | Sp. |  |  | 0.25
Ag | 0.22
Pb | 10.26 | 8.35 | 7.67 | 8.88
S | 0.6
As | 1.01
Sb | 2.55 |  |  | 1.07
Sn | _ | 5.15 | 9.32 | 0.18
p. 38 | Hard-Metal | No. 32 Irland | No. 151 Schweiz |  | Bottoms | No. 49 Danemark | No. 69 Mecklenberg Streitaxt | No. 212 Schweiz | Unbefaunt
Cu | 66.2 | 66.12 | 63.92 | Cu | 71 | 76.16 | 71.8 | 76.4 | 71.23
Sn | 28.4 | 30.62 | 33.62 | Sn | 13.8 | 22.85 | 24.08 | 21.29 | 21.62
Fe | 2.7 | 0.13 | 1.07 | Fe | 2.5 |  |  | 0.05 | 0.56
Ni Co |  |  |  | Ni Co |  | plus Zn 0.99 |  | 1.08
Ag |  | 0.13 |  | Ag |  |  | 1.12
Pb |  |  | 0.96 | Pb | 0.8 |  |  | 1.18 | 0.58
S | Sp. | 0.11 |  | Zn |  | plus Ni 0.99
As | 2 | 1.91 |  | Sn | 3.9
Sb |  |  | ? | As
|  |  |  | Sb | 4.5
p. 59 | England | Norwegen | Harz | Mansfeld | Reichelsdorf
Cu | 92.5 | 93.1 | 96.18 | 92.68 | 92.24
Fe | 1.6 | 3.97 | 0.48 | 1.93 | 1.41
Ni Co |  | 0.06 | 0.44 | 0.62 | 4.15
Ag |  |  | 0.33 | 0.11 | 0.1
Pb |  |  | 1.31 | 1.87 | 0.89
Zn |  | 2 | 0.05 | 1.72
Sb |  |  | 1.21
S | 4.8 | 0.87 |  | 0.99 | 0.98
As | 0.4 |  | Sp.
Sn | 0.2
p. 62?
p. 69
| Alchorne (1795) | Mallet | Siebenburgen u. Rose
Au | 90.6 | 92.32 | 84.89
Ag | 7.8 | 6.17 | 14.68
Cu | 1.6 |  | 0.04
Fe |  | 0.78 | 0.13
p. 72

## Struve 1866
STRUVE, H., “Analyse verschneidener antiker Bronzen und Eisen aus der Abakan- und Jenissei-Steppe in Siberien.” Bulletin de l’Académie impériale des Sciences de St.-Petersbourg 9, 282-290 (1866).
I. Aeltere Kupferperiode
No. 34 | Bruchstuck eines Messers von gelblichrother Farbe und Bruch, hart. Gewicht 9.5 gr
No. 39 | Gebogenes Messer, Farbe und Bruch mehr gelblich, Oberflache dunkel angelaufen, Lange 16 cm, Breite auf der einen Seite 16, auf dem anderen Ende 11 mm. Gewicht 42 gr.
No. 70 | Messer mit rother Bruchflache, Oberflache dunkel angelaufen. An einem Ende ein rundes Loch; 13 cm lang und 11 mm breit. Gewicht 23 gr.
No. 98 | Messer aus eisen, oberflache sehr stark angefrassen, 14 cm lan; Gewicht 45.5 gr.
No. 142 | Messer aus rotham Kupfer, 13 cm lang, an dem einen Ende ein Loch, bei 20 mm Breite, am anderen ende nur 14 mm. Gewichte 40 gr.
II. Jungere Periode
Pfeilspitzen aus eisen mit 3 Flugeln, die eine 12.5 gr. Schwer, sehr stark zerfressen, die anderes 30 gr. Schwer, sehr gut erlhalten
No. 6 | 2 Messer aus Eisen, stark zerfressen, 4 und 14 gr. Schwer.
No.139 | Schmucksache aus bronze von einer eigenthumlich dunklen Farbe, sehr hart und bruchig. Bruch feinkornig von grauer Farbe, ahnlich den von grauem Gusseisen. 18,5 gr. Schwer. Sp. Gew 7.224
| 34 | 39 | 70 | 142 | 139
Cu | 90.2 | 88.67 | 93 | 99 | 89.7
Sn | 9.64 | 10.1 | 6.35 | 0.32 | 0.63
Fe | 0.05 | 0.28 | 0.18 | 0.34 | 9.1
summe | 99.89 | 99.05 | 99.53 | 99.66 | 99.43
Goebel
1) | Ein fragment von einem Sarge aus einem alten Tschuden-Grabe am Altai
2) | desgl.
3) | Ein schon geformter arm einer kleinen 7 zoll johen figur
4) | desgl.
| Cu | Sn | Pb
1 | 80.27 | 19.66
2 | 73 | 26.74
3 | 87.97 | 9.83 | 2.5
3 | 91.5 | 6.75 | 1.75
Bischoff?
Cu | 66.22 | oder | 66.66
Zn | 33.11 |  | 26.66
Fe | 0.66 |  | 6.66
Gmelin?
Cu | 87.97
Sn | 8.66
Fe | 3.37

## Stolba 1867
STOLBA, F., “Analyse alterthümlicher Bronzeobjecte aus der Sammlung des böhmischen Museums.” Journal für praktische Chemie 101, 139-145 (1867).
| Desc. | Analytiker | Cu | Sn | Pb | Fe | Schwefel | Ag | As | Ni | Sum | Source
1 | Paalstab |  | 94.5 | 4.69 |  | 0.14 | Sp | 0.65 |  |  | 99.98
2 | Paalstab |  | 94.62 | 4.3 |  | 0.4 | Sp | 0.65 |  |  | 99.97
2a | Paalstab | Havranek | 94.7 | 4.7 |  | 0.26 | 0.17 |  | 0.65 |  | 100.48 | Hawranek 1853. c
2b | Paalstab | Havranek | 92.4 | 5.2 |  | 0.42 | 0.33 |  | 1.35 |  | 99.7 | Hawranek 1853. d
3 | Ring von Jinec |  | 90.04 | 8.57 | 0.45 | 0.37 | Sp |  |  |  | 99.43
3a | Ring von Jinec | Görgey | 92.72 | 6.44 |  | 0.84 |  |  |  |  | 100 | Wocel 1854. IV
4 | Schwert von Roztok |  | 88.06 | 11.21 |  | 0.3 | 0.64 |  |  |  | 100.21
4a | Dolch aus Dänemark | Berzelius | 88.02 | 11.98 | [6 empty] | 100 | Berzelius 1836. 1 | Oxides of foreign metal 0.3'
4b | Schwert aus Dänemark | Berzelius | 88.75 | 11.25 | [6 empty] | 100 | Berzelius 1836. 2 | Oxides of foreign metal 1'
5 | Ring von Svobodné dvory |  | 91.8 | 7.73 |  | Sp | Sp |  |  |  | 99.53
5a | Celt von Gresse in Frankreich | Fresenius | 91.99 | 6.73 | 0.69 | 0.28 |  |  |  | 0.31 | 100 | Fresenius 1845. p.138
5b | Schwert von Jinec | Liebig | 92.9 | 6.7 |  | 0.2 |  |  |  |  | 99.8 | Wocel 1854. III
6 | Schwert von Zvolenoves Feilspäne |  | 88.74 | 8.37 | 1.48 | 1.07 | 0.34 |  |  |  | 100
6a | Celt von Irland | Phillips | 90.68 | 7.43 | 1.28 | [5 empty] | 99.39 | Phillips 1852. 19 | Fe tr S tr
7 | Ring von Tesenov |  | 86.02 | 11.51 | 2.36 | 0.21 | Sp |  |  |  | 100.1
7a | Celt von Irland | Phillips | 83.61 | 10.79 | 3.2 | [5 empty] | 97.6 | Phillips 1852. 22 | Fe 0.58 Co 0.34 Ni tr
7b | Ring von Mecklenburg | v. Santen | 89.44 | 6.32 | 4.24 | [5 empty] | 100 | v. Santen u. Lisch 1844. 14
8 | Ring von Tuban |  | 72.49 | 10.55 | 36.61 | 0.35 | Sp |  |  |  | 120
8a | Nadel von Molzen in Hannover | Bodemann | 83.93 | 6.38 | 9.69 | [5 empty] | 100 | v. Estorff 1846. pp74-75
8b | Schnalle von Lucy in Frankreich | Girardin | 69.32 | 20.78 | 9.9 | [5 empty] | 100 | Girardin 1853. 5f
9 | Ring aus einem Grabe unter Oker |  | 83.64 | 10.66 | 5.47 | 0.23 | Sp |  |  |  | 100
9a | Beschlag von einem Gefässe aus Meklenburg | v. Santen | 83.6 | 10.8 | 5.6 | [5 empty] | 100 | v. Santen u. Lisch 1844. 13
10 | Bronze von einemzerbrochenen Gefäss. Fundort? |  | 90.05 | 9.56 |  | 0.39 | Sp |  |  |  | 100
10a | Ring von Raetzlingen in Hannover | Bodemann | 89.97 | 9.61 | 0.42 | [5 empty] | 100 | v. Estorff 1846. pp74-75
|  | Stolba | 10
|  | Havranek | 2
|  | Berzelius | 2
|  | Phillips | 2
|  | Bodemann | 2
|  | v. Santen | 2
|  | Görgey | 1
|  | Fresenius | 1
|  | Liebig | 1
|  | Girardin | 1
24

## von Sacken 1868
von SACKEN, E., “Das Grabfeld von Hallstatt in Oberösterreich und dessen Alterthümer.” Braumüller, Wien (1868).
p.116 | Cu | Sn | Pb | Fe | Ni | Ag
1. Palstab (mit Schaftlappen) | 89.07 | 9.69 | 0.5 | 0.26 | 0.57 | _ | von Fellenberg
2. Knöpfchen, Taf. XVIII, Fig. 7 | 83.19 | 13.22 | 0.7 | 0.19 | 0.34 | 0.16 | von Fellenberg
3. Nadel mit rundem Kopfe, Taf. XV, 8 | 87.97 | 9.56 | 1.66 | 0.13 | 0.46 | 0.23 | von Fellenberg
4. Nadel mit mehreren Knöpfen, Taf. XV, 10 | 68.29 | 11.95 | 0.72 | 0.31 | 0.11 | 0.32 | von Fellenberg
5. Massiver, knotiger, gegossener Armring, Taf. XVI, 11 | 87.26 | 11.61 | 0.49 | 0.15 | 0.39 | 0.1 | von Fellenberg
6. Achnlicher Armring | 88.86 | 8.85 | 0.93 | 0.21 | 0.69 | 0.46 | von Fellenberg
7. Hohler getriebener Armring, Taf. XVI, 15 | 89.14 | 9.9 | 0.38 | 0.13 | 0.34 | 0.1 | von Fellenberg
8. Spiralfibel, Taf. XIII, 9 | 89.32 | 10.28 | _ | 0.14 | 0.22 | 0.04 | von Fellenberg
9. Andere Spiralfibel | 89.92 | 9.02 | Sp. | 0.06 | 0.74 | 0.14 | Schrötter | 0.05 Co; 0.13 As, 0.007 Schwefel
10. Fibula mit Knöpfen | 88.2 | 10.09 | 1.16 | 0.08 | _ | 0.06 | von Fellenberg | 0.41 Co
11. Gürtelblech mit Punkten verziert | 87.93 | 11.05 | 0.61 | 0.19 | 0.63 | 0.13 | von Fellenberg
12. ? | 91.52 | 6.18 | _ | _ | 0.66 | _ | Schrötter
13. ? | 91.57 | 6.77 | _ | _ | 0.63 | _ | Schrötter
14. Ring | 90.04 | 8.94 |  |  |  |  | Schrötter
15. ? | 91.73 | 6.91 |  |  |  |  | Schrötter
16. ? | 92.39 | 6.53 |  |  |  |  | Schrötter
17. Gefässblech | 92.71 | 7.29 |  |  |  |  | Sommaruga
18. Knöpfehen wie Nr. 2 | 93.11 | 6.89 |  |  |  |  | Sommaruga
19. Nadel | 93.7 | 3.08 |  |  | 2.12 |  | Sommaruga
20. Grauer Ring | 90.82 | 0.71 |  |  | 8.47 |  | Sommaruga
|  | 94.76 | 4.1 | 0.49 |  |  | von Fellenberg
von Fellenberg 1864, 1865 (but don’t match!)
Schrötter 1861
Sommaruga = Dr Erwin Frh. v. Sommaruga (?)

## Bibra 1869
|  | Cu | Sn | Zn | Pb | Ag | Fe | Sb | As | Ni | Co | S | Analytiker | Sum |  |  | Source | Corrected against original
von BIBRA, E.F., “Die Bronzen und Kupferlegirung der alten und ältesten Völker, mit Rücksichtnahme auf jene der Neuzeit.” Ferdinand Enke, Erlangen (1869).
52. Römische münzen vor Christus.
1 | Republik | 87.7 | 7.02 | - | 4.06 | - | 1.02 | Spur | - | 0.2 | - | - | Bibra. | 100 |  |  |  |  | - | 18
2 | Republik | 84.64 | 8 | - | 6.33 | - | 0.73 | Spur | - | 0.3 | - | Spur | Bibra. | 100 |  |  |  |  | ? | 20 | Bibra. | 602
3 | Republik | 82.79 | 7.33 | - | 9.1 | - | 0.53 | - | - | 0.25 | - | - | Bibra. | 100 |  |  |  |  | A. Mitscherlich u. E. Schmidt. | 1 | Fellenberg. | 171
4 | Republik | 83.87 | 5.35 | 1.3 | 9.28 | - | 0.1 | - | - | 0.1 | - | - | Bibra. | 100 |  |  |  |  | A. Mitscherlich. | 1 | Philips. | 59
5 | Republik | 86.69 | 12.9 | - | Spur | - | Spur | Spur | - | 0.41 | Spur | - | Bibra. | 100 |  |  |  |  | Abel a. Field. | 8 | Göbel | 45
6 | Republik 200-100 BC | 84.68 | 5.57 | - | 8.81 | - | 0.94 | - | - | Spur | - | - | Bibra. | 100 |  |  |  |  | Ackerman. | 1 | Commaille. | 34
7 | Republik 200-100 BC | 82.01 | 5.55 | 2 | 10.23 | - | Spur | Spur | - | 0.21 | Spur | Spur | Bibra. | 100 |  |  |  |  | Arnaudon. | 1 | Rausch. | 27
8 | Republik 200-100 BC | 81.23 | 8.02 | - | 18.22 | - | 0.3 | Spur | Spur | 0.25 | - | - | Bibra. | 108.02 |  |  |  |  | Bailey. | 2 | Klaproth. | 22
9 | Republik 200-100 BC (false?) | 99.05 | 0.4 | - | 0.52 | - | 0.03 | Spur | - | Spur | - | - | Bibra. | 100 |  |  |  |  | Berlin. | 20 | ? | 20
10 | Republik. As 500 BC | 69.69 | 7.16 | - | 21.82 | - | 0.47 | - | - | Spur | 0.57 | Spur | Philips. | 99.71 |  |  | Phillips 1852. 1 |  | Berzelius. | 10 | Berlin. | 20
11 | Republik. Semis 500 BC | 62.04 | 7.66 | - | 29.32 | - | 0.18 | - | - | 0.19 | 0.23 | Spur | Philips. | 99.62 |  |  | Phillips 1852. 2 |  | Bibra. | 602 | - | 18
12 | Republik. Quadrans 500 BC | 72.22 | 7.17 | - | 19.56 | - | 0.4 | - | - | 0.2 | 0.28 | Spur | Philips. | 99.83 |  |  | Phillips 1852. 3 |  | Binko. | 1 | Mallet. | 14
13 | Pompey 53 BC | 74.17 | 8.47 | - | 16.15 | - | 0.28 | - | - | - | - | - | Philips. | 99.07 |  |  | Phillips 1852. 10 |  | Bischoff. | 1 | Girardin. | 14
14 | Familie der Atilier 45 BC | 68.69 | 4.86 | - | 25.43 | - | 0.11 | - | - | - | - | - | Philips. | 99.09 |  |  | Phillips 1852. 11 |  | Bley. | 1 | Stolba. | 11
15 | Julius Caeser und Augustus 42 BC | 79.13 | 8 | - | 12.8 | - | Spur | - | - | - | - | Spur | Philips. | 99.93 |  |  | Phillips 1852. 12 |  | Bobierre. | 9 | Berzelius. | 10
16 | Augustus and Agrippa 30 BC | 78.45 | 12.96 | - | 8.62 | - | Spur | - | - | - | - | Spur | Philips. | 100.03 |  |  | Phillips 1852. 13 |  | Bodemann. | 3 | Bobierre. | 9
17 | Famile der Casser 20 BC | 82.26 | - | 17.31 | - | - | 0.35 | - | - | - | - | Spur | Philips. | 99.92 |  |  | Phillips 1852. 14 |  | Braunschweiger. | 2 | Onnen. | 9
[19 empty] | Buchner. | 1 | Abel a. Field. | 8
Römische Kaisermünzen. |  | Cu | Sn | Zn | Pb | Ag | Fe | Sb | As | Ni | Co | S | [6 empty] | Church. | 4 | Pöpplein. | 8
18 | Augustus 30 BC - 14 AD | 92.57 | 1.05 | 5.15 | Spur | - | 1.03 | Spur | - | 0.2 | Spur | Spur | Bibra. | 100 |  |  |  |  | Commaille. | 34 | Hoffmamn | 7
19 | Augustus 30 BC - 14 AD | 87.05 | 0.72 | 11.8 | Spur | - | 0.43 | Spur | Spur | Spur | - | - | Bibra. | 100 |  |  |  |  | D'Arcet jun. | 2 | Moëssard. | 7
20 | Augustus 30 BC - 14 AD | 83.63 | 6.86 | 0.65 | 6.83 | 2 | 0.03 | - | - | Spur | - | Spur | Bibra. | 100 |  |  |  |  | D'Arcet. | 6 | D'Arcet. | 6
21 | Tiberius 14-37 AD | 96.61 | 0.3 | 2.46 | Spur | - | 0.03 | - | - | 0.6 | - | - | Bibra. | 100 |  |  |  |  | Davy. | 2 | Lill. | 6
22 | Tiberius 14-37 AD | 95.97 | 0.5 | 3.5 | Spur | - | 0.41 | Spur | - | 0.12 | - | - | Bibra. | 100.5 |  |  |  |  | Dizé. | 1 | Wilson. | 6
23 | Caligula 37-41 AD | 99.24 | 0.1 | - | 0.46 | - | 0.2 | - | - | Spur | - | - | Bibra. | 100 |  |  |  |  | Donovan. | 2 | M. Buchner. | 5
24 | Caligula 37-41 AD | 98.84 | 0.55 | - | Spur | - | 0.3 | Spur | - | 0.31 | Spur | Spur | Bibra. | 100 |  |  |  |  | E. Schmidt. | 1 | Santen u. Lisch. | 5
25 | Claudius 41-54 AD | 97.9 | 0.58 | 1.5 | Spur | - | 0.02 | Spur | - | Spur | Spur | - | Bibra. | 100 |  |  |  |  | Elsner. | 1 | Struve. | 5
26 | Claudius 41-54 AD | 97.57 | 1.35 | 0.58 | Spur | - | 0.07 | Spur | Spur | 0.43 | - | - | Bibra. | 100 |  |  |  |  | Eschka. | 1 | Church. | 4
27 | Claudius 41-54 AD | 77.44 | 0.3 | 21.5 | Spur | - | 0.32 | 0.2 | - | 0.24 | - | Spur | Bibra. | 100 |  |  |  |  | Fellenberg. | 171 | Hawranek. | 4
28 | Nero 54-68 AD | 98.48 | 0.33 | 0.66 | 0.07 | - | 0.27 | - | - | Spur | - | - | Bibra. | 99.81 |  |  |  |  | Finkener. | 2 | Künzel. | 4
29 | Nero 54-68 AD | 98.53 | 0.43 | - | Spur | - | 0.43 | 0.21 | Spur | 0.4 | - | - | Bibra. | 100 |  |  |  |  | Fleck. | 1 | Roux. | 4
30 | Vespasianus 60-79 AD | 99.53 | Spur | - | - | - | 0.27 | - | 0.2 | 0.2 | - | - | Bibra. | 100.2 |  |  |  |  | Forbes. | 1 | Bodemann. | 3
31 | Vespasianus 60-79 AD | 99.13 | 0.22 | - | Spur | - | Spur | 0.32 | - | 0.33 | - | Spur | Bibra. | 100 |  |  |  |  | Fr. Jahn. | 1 | Hampe. | 3
32 | Domitian 81-96 AD | 88.19 | 0.51 | 10.23 | 0.3 | - | 0.55 | - | - | 0.22 | Spur | Spur | Bibra. | 100 |  |  |  |  | Fresenius. | 1 | Bailey. | 2
33 | Domitian 81-96 AD | 99.05 | 0.53 | Spur | - | - | 0.1 | - | - | 0.32 | - | - | Bibra. | 100 |  |  |  |  | Genth. | 1 | Braunschweiger. | 2
34 | Domitian 81-96 AD | 86.3 | 0.52 | 12.94 | Spur | - | 0.14 | - | - | 0.1 | - | - | Bibra. | 100 |  |  |  |  | Girardin. | 9 | D'Arcet jun. | 2
35 | Nerva 96-98 AD | 96.51 | 0.42 | 2.35 | 0.62 | - | 0.1 | - | - | Spur | Spur | - | Bibra. | 100 |  |  |  |  | Göbel | 45 | Davy. | 2
36 | Trajanus 98-117 AD | 82.13 | 1.12 | 15.35 | Spur | - | 1 | Spur | - | 0.4 | - | Spur | Bibra. | 100 |  |  |  |  | Görgey. | 1 | Donovan. | 2
37 | Trajanus 98-117 AD | 83.95 | 2.22 | 12.42 | 0.3 | - | 0.39 | 0.22 | - | 0.5 | - | - | Bibra. | 100 |  |  |  |  | Gottlieb. | 2 | Finkener. | 2
38 | Trajanus 98-117 AD | 94.63 | 0.5 | 3.18 | 0.53 | - | 0.72 | Spur | Spur | 0.44 | - | - | Bibra. | 100 |  |  |  |  | Hampe. | 3 | Gottlieb. | 2
39 | 1-50 AD | 78.24 | 0.7 | 20.23 | 0.13 | - | 0.4 | - | - | 0.3 | - | Spur | Bibra. | 100 |  |  |  |  | Hawranek. | 4 | Hünefeld. u. Picht. | 2
40 | 1-50 AD | 97.94 | 1.38 | 0.68 | Spur | - | Spur | Spur | - | Spur | - | - | Bibra. | 100 |  |  |  |  | Heldt. | 1 | Kopp. | 2
41 | 1-50 AD | 90.76 | 3.22 | 5.12 | 0.7 | Spur | 0.13 | 0.27 | - | Spur | - | - | Bibra. | 100.2 |  |  |  |  | Heyl. | 1 | Liebich. | 2
42 | 1-50 AD | 90.87 | 1.09 | 0.69 | 6.64 | Spur | 0.41 | Spur | - | 0.3 | Spur | - | Bibra. | 100 |  |  |  |  | Hlasiwetz. | 1 | Pearson. | 2
43 | Hadrianus 117-138 AD | 91.24 | 0.32 | 7.14 | 0.44 | - | 0.52 | - | - | 0.34 | - | - | Bibra. | 100 |  |  |  |  | Hoffmann | 7 | Percy. | 2
44 | Hadrianus 117-138 AD | 97.62 | 0.73 | 0.63 | 0.3 | - | 0.32 | Spur | - | 0.3 | - | Spur | Bibra. | 99.9 |  |  |  |  | Hünefeld. u. Picht. | 2 | R. Wagner. | 2
45 | Hadrianus 117-138 AD | 88.5 | 1.27 | 9.05 | 0.3 | - | 0.35 | 0.1 | - | 0.43 | - | Spur | Bibra. | 100 |  |  |  |  | J. Girardin. | 5 | Rammelsberg. | 2
46 | Hadrianus 117-138 AD | 82.91 | 0.6 | 15.57 | 0.06 | - | 0.7 | 0.08 | - | 0.08 | - | - | Bibra. | 100 |  |  |  |  | Kampmann u. Stengel. | 1 | Reimann. | 2
47 | Hadrianus 117-138 AD | 82.35 | 0.43 | 16.84 | Spur | - | 0.38 | Spur | Spur | Spur | Spur | - | Bibra. | 100 |  |  |  |  | Klaproth. | 22 | Salvétat. | 2
48 | Sabina, Hadrians wife | 89.92 | 1.52 | 6.74 | 0.37 | - | 1.15 | - | - | 0.3 | - | - | Bibra. | 100 |  |  |  |  | Kopp. | 2 | Tieftrunk. | 2
49 | Sabina, Hadrians wife | 90.49 | 1.1 | 7.04 | 0.2 | - | 1.07 | Spur | - | 0.1 | - | Spur | Bibra. | 100 |  |  |  |  | Künzel. | 4 | Weber. | 2
50 | Antonius Pius 138-161 AD | 98.14 | 1.03 | - | 0.1 | - | 0.31 | - | - | 0.42 | Spur | - | Bibra. | 100 |  |  |  |  | Levol. | 1 | Wibel. | 2
51 | Antonius Pius 138-161 AD | 96.68 | 1.2 | 1.42 | 0.2 | - | 0.2 | 0.1 | - | 0.2 | - | Spur | Bibra. | 100 |  |  |  |  | Liebich. | 2 | Wimmer. | 2
52 | Antonius Pius 138-161 AD | 91.72 | 1.55 | 5.33 | Spur | - | 1.3 | Spur | - | Spur | - | 0.1 | Bibra. | 100 |  |  |  |  | Lill. | 6 | Ziurek. | 2
53 | Antonius Pius 138-161 AD | 87.88 | - | 11.28 | 0.09 | - | 0.37 | - | - | 0.38 | - | - | Bibra. | 100 |  |  |  |  | Ludwig. | 1 | A. Mitscherlich u. E. Schmidt. | 1
54 | Antonius Pius 138-161 AD | 87.86 | 3.88 | 8.14 | Spur | - | 0.12 | Spur | - | Spur | - | - | Bibra. | 100 |  |  |  |  | M. Buchner. | 5 | A. Mitscherlich. | 1
55 | Marcus Aurelius 161-180 AD | 81.47 | 6.62 | 10.3 | 0.02 | Spur | 0.01 | 1.3 | - | 0.28 | Spur | Spur | Bibra. | 100 |  |  |  |  | Mallet. | 14 | Ackerman. | 1
56 | Marcus Aurelius 161-180 AD | 96.62 | -- | 1.7 | 1.36 | - | 0.02 | - | - | 0.3 | - | - | Bibra. | 100 |  |  |  |  | Moëssard. | 7 | Arnaudon. | 1
57 | Marcus Aurelius 161-180 AD | 97.55 | 0.66 | 1.01 | Spur | - | 0.78 | - | - | Spur | - | Spur | Bibra. | 100 |  |  |  |  | O. Monse. | 1 | Binko. | 1
58 | Marcus Aurelius 161-180 AD | 92.57 | 1.8 | 4.01 | 0.25 | - | 1.24 | 0.03 | Spur | 0.1 | Spur | - | Bibra. | 100 |  |  |  |  | Olshausen. | 1 | Bischoff. | 1
59 | Marcus Aurelius 161-180 AD | 85.63 | 4.62 | 6.07 | 2 | - | 1.07 | Spur | - | 0.4 | - | 0.21 | Bibra. | 100 |  |  |  |  | Onnen. | 9 | Bley. | 1
60 | Lucius Verus | 88.88 | 4.2 | 3.82 | 2.6 | - | 0.5 | Spur | - | Spur | - | - | Bibra. | 100 |  |  |  |  | O'Sullivan. | 1 | Buchner. | 1
61 | Lucius Verus | 90.28 | 2 | 5.9 | 0.41 | - | 0.91 | 0.22 | - | 0.28 | - | Spur | Bibra. | 100 |  |  |  |  | Otto. | 1 | Dizé. | 1
62 | Commodus 180 -192 AD | 87.7 | 2.9 | 7.92 | 0.42 | - | 0.73 | 0.02 | Spur | 0.31 | - | - | Bibra. | 100 |  |  |  |  | Pearson. | 2 | E. Schmidt. | 1
63 | Commodus 180 -192 AD | 85.6 | 4.02 | 5.77 | 4.17 | - | 0.13 | Spur | - | 0.21 | - | 0.1 | Bibra. | 100 |  |  |  |  | Percy. | 2 | Elsner. | 1
64 | Commodus 180 -192 AD | 89.41 | 5.42 | 0.94 | 4.23 | - | Spur | - | - | Spur | - | - | Bibra. | 100 |  |  |  |  | Philips. | 59 | Eschka. | 1
65 | Crispina, Commodus' wife | 87.23 | 3.55 | 4.5 | 4.4 | - | 0.21 | - | - | 0.11 | - | - | Bibra. | 100 |  |  |  |  | Pöpplein. | 8 | Fleck. | 1
66 | Caracella 193-211 AD | 86.98 | 4.27 | 5 | 3.23 | - | Spur | 0.11 | - | 0.41 | Spur | Spur | Bibra. | 100 |  |  |  |  | Quadrat. | 1 | Forbes. | 1
67 | Alexander Severus 222-235 AD | 84 | 6.33 | 3.35 | 6 | - | 0.3 | - | - | 0.02 | - | - | Bibra. | 100 |  |  |  |  | R. Wagner. | 2 | Fr. Jahn. | 1
68 | Gordianus Pius 238 -244 AD | 97.52 | 0.53 | 0.67 | 0.48 | - | 0.4 | - | - | 0.4 | Spur | - | Bibra. | 100 |  |  |  |  | Rammelsberg. | 2 | Fresenius. | 1
69 | Gordianus Pius 238 -244 AD | 98.22 | 1.03 | - | 0.33 | - | Spur | 0.12 | Spur | 0.3 | - | Spur | Bibra. | 100 |  |  |  |  | Rausch. | 27 | Genth. | 1
70 | Gordianus Pius 238 -244 AD | 78 | 8.73 | 8.33 | 4.74 | - | Spur | 0.2 | - | Spur | - | - | Bibra. | 100 |  |  |  |  | Reichardt. | 1 | Görgey. | 1
71 | Gordianus Pius 238 -244 AD | 81.18 | 7.53 | 8 | 3.04 | - | 0.1 | 0.07 | - | 0.08 | - | - | Bibra. | 100 |  |  |  |  | Reimann. | 2 | Heldt. | 1
72 | Philippus jnr, sohn des Philip. Arabs. | 98.36 | 1.03 | - | 0.51 | - | Spur | - | - | 0.1 | - | - | Bibra. | 100 |  |  |  |  | Roux. | 4 | Heyl. | 1
73 | Gallienus 259-268 AD | 92.52 | 4.7 | 1.5 | Spur | 1.01 | 0.05 | - | - | 0.22 | - | - | Bibra. | 100 |  |  |  |  | Salvétat. | 2 | Hlasiwetz. | 1
74 | Claudius Gothicus 268-270 AD | 82.93 | 5.8 | - | 11.2 | - | 0.07 | - | - | Spur | Spur | - | Bibra. | 100 |  |  |  |  | Santen u. Lisch. | 5 | Kampmann u. Stengel. | 1
75 | Claudius Gothicus 268-270 AD | 87.03 | 5.85 | - | 7.12 | - | Spur | Spur | Spur | Spur | Spur | - | Bibra. | 100 |  |  |  |  | Seyffarth. | 1 | Levol. | 1
76 | Claudius Gothicus 268-270 AD | 88.07 | 5.17 | - | 2.27 | 4.22 | 0.27 | - | - | Spur | - | Spur | Bibra. | 100 |  |  |  |  | Sonnenschein. | 1 | Ludwig. | 1
77 | Claudius Gothicus 268-270 AD | 81 | 5.11 | 4 | 9.44 | - | 0.06 | 0.03 | - | 0.36 | - | Spur | Bibra. | 100 |  |  |  |  | Souchay. | 1 | O. Monse. | 1
78 | Claudius Gothicus 268-270 AD | 84.18 | 6.76 | 0.68 | 7.06 | - | 0.17 | 0.83 | - | 0.3 | Spur | 0.02 | Bibra. | 100 |  |  |  |  | Stolba. | 11 | Olshausen. | 1
79 | Aurelianus 270 -275 AD | 94.33 | 3.44 | Spur | 0.47 | 0.98 | 0.37 | 0.03 | - | 0.3 | - | 0.08 | Bibra. | 100 |  |  |  |  | Struve. | 5 | O'Sullivan. | 1
80 | Aurelianus 270 -275 AD | 92.62 | 4.71 | Spur | Spur | 2.01 | 0.22 | Spur | - | 0.4 | 0.02 | 0.02 | Bibra. | 100 |  |  |  |  | Terreil | 1 | Otto. | 1
81 | Aurelianus 270 -275 AD | 88.94 | 5.05 | - | 3.21 | 2.2 | Spur | Spur | - | 0.6 | - | - | Bibra. | 100 |  |  |  |  | Thomson. | 1 | Quadrat. | 1
82 | Aurelianus 270 -275 AD | 91.8 | 6 | - | Spur | 2.08 | Spur | Spur | Spur | 0.12 | - | - | Bibra. | 100 |  |  |  |  | Tieftrunk. | 2 | Reichardt. | 1
83 | Probus 277-282 AD | 90.99 | 3.02 | 1.27 | 1.01 | 3.4 | 0.1 | 0.21 | - | Spur | - | - | Bibra. | 100 |  |  |  |  | Ulich. | 1 | Seyffarth. | 1
84 | Probus 277-282 AD | 92.66 | 4.01 | - | 2.03 | - | 0.72 | 0.01 | Spur | 0.55 | - | - | Bibra. | 99.98 |  |  |  |  | Vauquelin. | 1 | Sonnenschein. | 1
85 | Diocletianus 284-304 AD | 94.92 | 3.05 | 0.9 | 0.12 | 0.25 | 0.23 | 0.1 | - | 0.4 | - | 0.03 | Bibra. | 100 |  |  |  |  | Weber. | 2 | Souchay. | 1
86 | Diocletianus 284-304 AD | 91.08 | 3.03 | 2.15 | 1.38 | 1 | 1.13 | - | - | 0.23 | Spur | - | Bibra. | 100 |  |  |  |  | Wibel. | 2 | Terreil | 1
87 | Maximianus, mitregent d. Diocletian | 94.91 | 1.1 | - | 0.07 | 2.65 | 0.77 | - | - | 0.5 | - | - | Bibra. | 100 |  |  |  |  | Wilson. | 6 | Thomson. | 1
88 | Maximianus, mitregent d. Diocletian | 92.67 | 5.07 | 0.63 | 0.3 | 0.4 | 0.3 | 0.13 | - | 0.3 | 0.11 | 0.09 | Bibra. | 100 |  |  |  |  | Wimmer. | 2 | Ulich. | 1
89 | Maximianus, mitregent d. Diocletian | 91.96 | 3.8 | - | 1.34 | 2.6 | 0.07 | Spur | - | 0.23 | - | - | Bibra. | 100 |  |  |  |  | Ziurek. | 2 | Vauquelin. | 1
90 | Constantinus Chlorus 304-306 AD | 94.42 | 1.04 | 2 | 1.36 | 0.22 | 0.26 | Spur | Spur | 0.7 | - | - | Bibra. | 100 | [5 empty] | 1249
91 | Constantinus Magnus 311-337 AD | 90.27 | 6.81 | - | 2.27 | 0.14 | 0.20 - |  | - | 0.31 | Spur | Spur | Bibra. | 99.8
92 | Constantinus Magnus 311-337 AD | 94.07 | 2 | - | 2.37 | 1.04 | 0.08 | 0.08 | - | 0.44 | - | - | Bibra. | 100.08 |  |  |  |  | 91 Analytiker
93 | Constantinus Magnus 311-337 AD | 92.34 | 1.34 | 2.3 | 1.01 | 0.83 | 1 | 0.97!! | - | 0.21 | Spur | - | Bibra. | 99.03
94 | Constantinus Magnus 311-337 AD | 95.93 | 0.35 | 1.46 | 0.53 | 0.25 | 0.76 | 0.3 | Spur | 0.42 | Spur | Spur | Bibra. | 100
95 | Constantinus Magnus 311-337 AD | 91.19 | 3.33 | 2.7 | 1.1 | 0.93 | - | - | - | 0.75 | - | - | Bibra. | 100
96 | Constantinus II 337-340 AD | 84.68 | 2.8 | - | 7.8 | 3.22 | 1.4 | Spur | - | 0.1 | - | - | Bibra. | 100
97 | Constantinus II 337-340 AD | 89.68 | 4.36 | - | 4.27 | 1.03 | 0.66 | Spur | - | - | - | - | Bibra. | 100
98 | Constantinus II 337-340 AD | 96.01 | - | 2.07 | 1.72 | - | 1 | - | - | 0.2 | - | Spur | Bibra. | 101
99 | Constantinus II 337-340 AD | 90.01 | 1.13 | 1.44 | 7 | - | 0.42 | Spur | - | Spur | - | - | Bibra. | 100
100 | Constantinus II 337-340 AD | 92.75 | 2.37 | - | 3.08 | 0.9 | 0.53 | 0.2 | Spur | 0.17 | Spur | - | Bibra. | 100
101 | Constantinus II 337-340 AD | 91.65 | 4.71 | - | 1.72 | 1.01 | 0.13 | 0.12 | Spur | 0.66 | Spur | - | Bibra. | 100
102 | Constantinus II 337-340 AD | 93.93 | 1.83 | 1.76 | 0.7 | 1 | 0.55 | - | - | 0.23 | - | - | Bibra. | 100
103 | Constans 337-361 AD | 87.77 | 1.9 | 1.6 | 8.2 | - | 0.13 | Spur | - | 0.4 | - | Spur | Bibra. | 100
104 | Constans 337-361 AD | 91.82 | 1.4 | - | 6.15 | Spur | 0.13 | Spur | - | 0.3 | Spur | - | Bibra. | 99.8
105 | Constans 337-361 AD | 90.99 | 0.42 | 1.92 | 5.25 | 0.97 | 0.12 | - | - | 0.33 | - | - | Bibra. | 100
106 | Constantinus 337-361 AD | 91.25 | 2.38 | 4.44 | 0.52 | 0.8 | 0.2 | 0.02 | Spur | 0.41 | Spur | - | Bibra. | 100.02
107 | Gallus, mitregent d. Constant. | 95.05 | 1.97 | 1.9 | 0.8 | Spur | 0.08 | - | - | 0.2 | - | Spur | Bibra. | 100
108 | Magnentius, mitregent d. Constant. | 85.43 | 2.11 | 1.38 | 8.08 | 2.7 | 0.3 | Spur | - | Spur | - | - | Bibra. | 100
109 | Magnentius, mitregent d. Constant. | 89.08 | 2.63 | 2 | 2.27 | 3.4 | 0.27 | Spur | - | 0.25 | - | - | Bibra. | 99.9
110 | Valentinianus I 334-376 AD | 87.08 | - | 0.61 | 9.99 | 2.02 | 0.2 | - | - | 0.1 | - | - | Bibra. | 100
111 | Valentinianus I u. Valens, mitregent | 94.66 | 1.04 | 1.33 | 1.82 | - | 0.71 | Spur | - | 0.44 | - | - | Bibra. | 100
Byzantiner |  | Cu | Sn | Zn | Pb | Ag | Fe | Sb | As | Ni | Co | S
1 | Arkadius 393-408 AD | 95.97 | 1.22 | 1.31 | 1 | Spur | 0.33 | Spur | Spur | 0.17 | - | Spur | Bibra. | 100
2 | Arkadius 393-408 AD | 96.29 | 0.93 | 1.5 | 0.9 | .- | 0.08 | Spur | - | 0.3 | Spur | - | Bibra. | 100
3 | Arkadius 393-408 AD | 96.68 | 1 | 0.8 | 1.02 | - | Spur | Spur | - | 0.5 | - | - | Bibra. | 100
4 | Zeno 474-491 AD | 96.29 | 1.11 | 2.43 | Spur | - | Spur | Spur | - | 0.17 | - | - | Bibra. | 100
5 | Zeno 474-491 AD | 96.2 | 1.8 | 0.5 | 1.3 | - | Spur | - | - | 0.2 | - | - | Bibra. | 100
6 | Anastasius 491-518 AD | 97.51 | 1.01 | 0.93 | Spur | - | 0.1 | 0.13 | - | 0.32 | - | Spur | Bibra. | 100
7 | Anastasius 491-518 AD | 97.48 | 0.5 | 1.3 | 0.07 | - | 0.05 | Spur | - | 0.6 |  | - | Bibra. | 100
8 | Anastasius 491-518 AD | 97.04 | 0.88 | 1.03 | 0.42 | - | 0.22 | - | - | 0.41 | - | Spur | Bibra. | 100
9 | Justinius I (Trax) 518-527 AD | 87.84 | 4.4 | 0.7 | 5.73 | - | 1 | Spur | - | 0.33 | - | Spur | Bibra. | 100
10 | Justinius I (Trax) 518-527 AD | 96.91 | 1.2 | 0.76 | Spur | 0.33 | 0.3 | - | - | 0.5 | - | - | Bibra. | 100
11 | Justinius I (Trax) 518-527 AD | 98.26 | 0.51 | 0.92 | - | - | Spur | 0.04 | - | 0.27 | - | - | Bibra. | 100
12 | Justinius u. Sophia (his wife) | 97.76 | 0.24 | 1.6 | 0.7 | - | Spur | - | - | 0.33 | - | Spur | Bibra. | 100.63
13 | Justinius u. Sophia (his wife) | 97.26 | 0.84 | 1.43 | Spur | - | Spur | - | - | 0.47 | - | - | Bibra. | 100
14 | Justinius I 527-565 AD | 93.06 | 4.8 | 0.4 | 1.64 | - | 0.1 | Spur | Spur | Spur | - | - | Bibra. | 100
15 | Mauritius 582-602 AD | 79.94 | 6.5 | 6.89 | 6.12 | - | Spur | - | - | 0.55 | - | - | Bibra. | 100
16 | Mauritius 582-602 AD | 79.63 | 5.33 | 7.5 | 7 | - | 0.13 | Spur | - | 0.41 | - | Spur | Bibra. | 100
17 | Phokas 602-610 AD | 96.7 | 1 | 2 | Spur | - | 0.06 | Spur | - | 0.24 | - | - | Bibra. | 100
18 | Phokas 602-610 AD | 94.93 | 2.93 | 1 | 0.5 | - | Spur | 0.22 | - | 0.42 | - | - | Bibra. | 100
19 | Heraklius 600-641 AD | 98.3 | 0.88 | Spur | 0.37 | - | 0.12 | Spur | Spur | 0.31 | - | Spur | Bibra. | 99.98
20 | Philippus (Bardanes) 711-713 AD | 97.86 | 1.38 | 0.14 | Spur | - | Spur | 0.12 | Spur | 0.5 | - | - | Bibra. | 100
21 | Leo IV 775-780 AD | 98.69 | 0.5 | 0.66 | Spur | - | 0.05 | 0.1 | - | Spur |  | - | Bibra. | 100
22 | Nicephorus I 802-811 AD | 97.04 | 1.88 | - | .0.34 | - | 0.41 | - | - | 0.33 | - | - | Bibra. | 99.66
23 | Theophilus 829-842 AD | 79.63 | 5.33 | 7.4 | 7.1 | - | 0.13 | Spur | - | 0.41 | - | - | Bibra. | 100
24 | Basilius (Macedo) 867-886 AD | 96.63 | 1.33 | - | 0.5 | - | 0.93 | - | - | 0.61 | - | Spur | Bibra. | 100
25 | Johannes (Zimiscens) 970-975 AD | 97.32 | 0.51 | 0.98 | 0.89 | - | Spur | Spur | :-. | 0.3 | Spur | - | Bibra. | 100
26 | Johannes (Zimiscens) 970-975 AD | 98.82 | 1.1 | - | - | - | Spur | Spur | - | 0.08 | - | Spur | Bibra. | 100
27 | Johannes (Zimiscens) 970-975 AD | 95.86 | 1.4 | 0.64 | Spur | 1.37 | 0.31 | - | - | 0.42 | - | - | Bibra. | 100
28 | 11th or 12th C | 98.8 | 0.52 | - | 0.05 | - | Spur | 0.63 | - | Spur | - | Spur | Bibra. | 100
29 | 11th or 12th C | 98.76 | 0.43 | 0.55 | Spur | - | 0.04 | Spur | Spur | 0.22 | Spur | - | Bibra. | 100
Römische Kaisermünzen. |  | Cu | Sn | Zn | Pb | Ag | Fe | Sb | [6 empty] | Au
1 | Augustus 30 vor, bis 11 nach Chr. | 100 | Spur | - | Spur | - | - | - |  |  |  |  | Commaille. | 100 | - |  | Commaille 1863. 1. 1.
2 | Augustus 30 vor, bis 11 nach Chr. | 100 | - | - | - | - | - | - |  |  |  |  | Commaille. | 100 | - |  | Commaille 1863. 1. 2.
3 | Claudius 41 bis 54 n. Chr. | 100 | - | - | - | - | - | - |  |  |  |  | Commaille. | 100 | - |  | Commaille 1863. 1. 3.
4 | Nero 54 bis 68 n. Chr. | 81.07 | 1.05 | 17.81 | - | - | - | - |  |  |  |  | Phillips. | 99.93 | - |  | Phillips 1852. 23
5 | Vespasianus 69 bis 79 n. Chr. | 100 | Spur | - | Spur | - | - | - |  |  |  |  | Commaille. | 100 | - |  | Commaille 1863. 1. 4. | No tr Pb
6 | Titus 79 bis 81 n. Chr. | 96.06 | - | 2.71 | - | - | 0.85 | Spur |  |  |  |  | Commaille. | 99.62 | - |  | Commaille 1863. 2. 1.
7 | Titus 79 bis 81 n. Chr. | 83.04 | - | 15.84 | - | - | 0.5 | - |  |  |  |  | Phillips. | 99.38 | - |  | Phillips 1852. 24
8 | Domitian 81 bis 96 n. Chr. | 94 | 3.74 | - | 2.06 | - | Spur | - |  |  |  |  | Commaille. | 99.8 | - |  | Commaille 1863. 5. 2. | No identification given. Pb 2.26%
9 | Domitian 81 bis 96 n. Chr. | 98.92 | 1.08 | - |  | - | - | - |  |  |  |  | Commaille. | 100 | - |  | Commaille 1863. 4. 2.
10 | Domitian 81 bis 96 n. Chr. | 89.24 | 9.82 | - | 0.49 | - | - | - |  |  |  |  | Commaille. | 99.55 | - |  | Commaille 1863. 5. 1. | "Triens Romain. Époque inconnue." Pb 0.94%
11 | Trajan 98 bis 117 n. Chr. | 85.1 | 11.5 | - | 3.4 | - | - | .- |  |  |  |  | J. Girardin. | 100 | - |  | Girardin 1853. 6c
12 | Trajan 98 bis 117 n. Chr. | 88.58 | 1.8 | 7.56 | 2.28 | 0.21 | 0.29 | - |  |  |  |  | Phillips. | 100.72 | - |  | ?
13 | Hadrian 117 bis 138 n. Chr. | 85.67 | 1.14 | 10.83 | 1.73 | - | 0.74 | - |  |  |  |  | Phillips. | 100.11 | - |  | Phillips 1852. 25
14 | Antonius Pius 138 bis 161 n. Chr. | 84.82 | 6.18 | - | 9.5 | - | - | - |  |  |  |  | Commaille. | 100.5 | - |  | Commaille 1863. 6. 2. | Cu 84.32%
15 | Antonius Pius 138 bis 161 n. Chr. | 69.65 | 5.98 |  | 24.37 | - | - | - |  |  |  |  | Commaille. | 100 | - |  | Commaille 1863. 6. 1. | "As Romain"
16 | Antonius Pius 138 bis 161 n. Chr. | 84.9 | 10.5 | - | 4.6 | - | - | - |  |  |  |  | J. Girardin. | 100 | - |  | Girardin 1853. 6d
17 | Marcus Aurelius 161 bis 180 n. Chr. | 89.5 | 9.6 | - | 0.9 | - | - | - |  |  |  |  | J. Girardin. | 100 | - |  | Girardin 1853. 6e
18 | Marcus Aurelius 161 bis 180 n. Chr. | 100 | Spur | - | Spur | - | - | - |  |  |  |  | Commaille. | 100 | - |  | Commaille 1863. 1. 5. | No tr Pb
19 | Faustina, Gemahlin d. Marc. Aurel. | 79.15 | 4.97 | 6.27 | 9.18 | - | 0.23 | - |  |  |  |  | Phillips. | 99.8 | - |  | Phillips 1852. 26
20 | Commodus 180 bis 192 n. Chr. | 88.1 | 4.7 | - | 7.2 | - | - | - |  |  |  |  | Commaille. | 100 | - |  | Commaille 1863. 6. 3.
21 | Heliogabalus 218 bis 222 n. Chr. | 87.42 | 6.37 | - | 6.21 | - | - | - |  |  |  |  | Commaille. | 100 | - |  | Commaille 1863. 5. 3.
22 | Alexander Severus 222 bis 235 n. Ch. | 89 | 10.2 | - | 0.8 | - | - | - |  |  |  |  | J. Girardin. | 100 | - |  | Girardin 1853. 6f
23 | Gordianus III. 237 bis 244 n. Chr. | 80 | 9.1 | - | 10.9 | - | - | - |  |  |  |  | Commaille. | 100 | - |  | Commaille 1863. 6. 4.
24 | Philippus Arabs. 244 bis 250 n. Chr. | 88.8 | 8 | - | 3.2 | - | - | - |  |  |  |  | J. Girardin. | 100 | - |  | Girardin 1853. 6g
25 | Philippus Arabs. 244 bis 250 n. Chr. | 89.07 | 7.62 | - | 3.32 | - | - | - |  |  |  |  | Commaille. | 100.01 | - |  | Commaille 1863. 5. 5. | "Otacilia, femme de Phillipe Ier"
26 | Philippus Arabs. 244 bis 250 n. Chr. | 80.96 | 8.8 | - | 10.24 | - | - | - |  |  |  |  | Commaille. | 100 | - |  | Commaille 1863. 6. 5.
27 | Philippus Arabs. 244 bis 250 n. Chr. | 74.11 | 6.94 | Spur | 18.95 | - | - | - |  |  |  |  | Commaille. | 100 | - |  | Commaille 1863. 6. 6. | "Phillippe II"
28 | Volusianus. 253 bis 254 (in Gallien) | 66.82 | - | - | Spur | 33.18 | - | - |  |  |  |  | Commaille. | 100 | - |  | Commaille 1863. 8. 1.
29 | Victorinus 267 (in Gallien) | 95.37 | 0.99 | - | Spur | 1.6 | Spur | - |  |  |  |  | Phillips. | 97.96 | - |  | Phillips 1852. 28.
30 | Victorinus 267 (in Gallien) | 97.13 | 0.1 | - | Spur | 1.76 | 1.01 | - |  |  |  |  | Phillips. | 100 | - |  | Phillips 1852. 29.
31 | Posthumus 262 bis 268 n. Chr. | 82.62 | - | - | - | 17.38 | - | - |  |  |  |  | Commaille. | 100 | - |  | Commaille 1863. 8. 2.
32 | Tetricus 267 n. Chr. | 98.5 | 0.37 | - | Spur | 0.76 | 0.46 | - |  |  |  |  | Phillips. | 100.09 | - |  | Phillips 1852. 30.
33 | Tetricus 267 n. Chr. | 98 | 0.5 | - | - | 1.5 | 0.5 | - |  |  |  |  | Phillips. | 100.5 | - |  | Phillips 1852. 31.
34 | Claudius Gothicus 268 bis 270 n. Chr. | 81.6 | 7.41 | - | 8.11 | 1.86 | - | - |  |  |  |  | Phillips. | 98.98 | - |  | Phillips 1852. 32.
35 | Claudius Gothicus 268 bis 270 n. Chr. | 84.7 | 3.01 | Spur | 2.76 | 7.93 | 0.31 | - |  |  |  |  | Phillips. | 98.71 | - |  | Phillips 1852. 33.
36 | Aurelianus 270 bis 275 n. Chr. | 91.9 | 5.68 | - | 2.42 | - | - | - |  |  |  |  | Commaille. | 100 | - |  | Commaille 1863. 5. 6.
37 | Aurelianus 270 bis 275 n. Chr. | 93.53 | 3.43 | - | 3.04 | - | Spur | - |  |  |  |  | Commaille. | 100 | Spur |  | Commaille 1863. 5. 7.
38 | Tacitus 275 n. Chr. | 86.08 | 3.63 | - | 4.87 | 4.4 | - | - |  |  |  |  | Phillips. | 98.98 | - |  | Phillips 1852. 34
39 | Tacitus 275 n. Chr. | 91.46 | - | - | - | 5.92 | 2.31 | - |  |  |  |  | Phillips. | 99.69 | - |  | Phillips 1852. 35
40 | Probus 277 bis 282 n. Chr. | 90.68 | 2 | 1.39 | 2.33 | 2.24 | 0.61 | - |  |  |  |  | Phillips. | 99.25 | - |  | Phillips 1852. 36
41 | Probus 277 bis 282 n. Chr. | 94.65 | 0.45 | - | 0.44 | 3.22 | 0.8 | - |  |  |  |  | Phillips. | 99.56 | - |  | Phillips 1852. 37
42 | Probus 277 bis 282 n. Chr. | 94 | 3.75 | - | 2.25 | - | - | - |  |  |  |  | Commaille. | 100 | Spur |  | Commaille 1863. 5. 8.
43 | Probus 277 bis 282 n. Chr. | 98.74 | 1.26 |  | Spur | - | - | - |  |  |  |  | Commaille. | 100 | - |  | Commaille 1863. 7. | Tinned
44 | Diocletianus 284 bis 304 n. Chr. | 95.84 | 2.23 | - | 1.93 | - | - | - |  |  |  |  | Commaille. | 100 | - |  | Commaille 1863. 5. 9.
45 | Galerius Maximianus 306 bis 311 n. Chr | 98.87 | - | - | 1.03 | - | - | - |  |  |  |  | Commaille. | 99.9 | - |  | Commaille 1863. 3. 1.
46 | Maxentius Mitregent | 88.72 | 5.85 | - | 5.43 | - | - | - |  |  |  |  | Commaille. | 100 | - |  | Commaille 1863. 5. 11.
47 | Constantinus I. 311 bis 337 n. Chr. | 94.64 | 1.56 | - | 3.8 | - | - | - |  |  |  |  | Commaille. | 100 | - |  | Commaille 1863. 6. 7. | "Constantin Ier ?"
48 | Constantinus I. (?) II (?) | 87.96 | 4.35 | - | 7.69 | - | - | - |  |  |  |  | Commaille. | 100 | - |  | Commaille 1863. 6. 8. | "Constantin II ?"
49 | Constantinus I. (?) II (?) | 83.55 | 1.42 | - | 14.76 | - | 0.27 | - |  |  |  |  | Commaille. | 100 | - |  | Commaille 1863. 6. 9. | "Constantin II ?"
50 | Theodosius 379 bis 394 n. Chr. | 98.3 | - | - | 1.76 | - | - | - |  |  |  |  | Commaille. | 100.06 | - |  | Commaille 1863. 3. 2. | Pb 1.70%
51 | Theodosius 379 bis 394 n. Chr. | 96.62 | 3.38 | - | Spur | - | - | - |  |  |  |  | Commaille. | 100 | - |  | Commaille 1863. 4. 1. | "Triens Romain. Époque inconnue." Pb 0.94%
52 | Justinianus (Byzantiner) 527 bis 565 n. Chr. | 84.53 | 6.82 | - | 8.65 | - | - | - |  |  |  |  | Commaille. | 100 | - |  | Commaille 1863. 6. 10. | "Justinien ?"
Römische münzen (Nachtrag: Göbel, Klaproth, Cu, Sn, Zn, Pb.) |  | Cu | Sn | Zn | Pb
53 | Römische Republik. | 87 | 9.8 | - | 3.1 | [7 empty] | Göbel. | 99.9 |  |  | Göbel 1842. 6. 3 (?) | Cu 79.3, Sn 6.55, Pb 14.13
54 | Römische Republik. | 83.1 | 5.68 | - | 11.16 | [7 empty] | Göbel. | 99.94 |  |  | Göbel 1842. 6. 2
55 | Julius Cäsar 45 vor Christus. | 81.75 | 5.89 | 10.5 | 1.7 | [7 empty] | Göbel. | 99.84 |  |  | Göbel 1842. 8. 2
56 | Augustus 30 vor Chr. | 100 | - | - | - | [7 empty] | Klaproth. | 100 |  |  | Klaproth 1815. no. 7
57 | Cäsar Augustus Germanicus (Caligula) 37 bis 41 n. Chr. | 79.3 | - | 20.7 | - | [7 empty] | Klaproth. | 100 |  |  | Klaproth 1815. no. 10
58 | Söhne d. Germanicus (Nero and Drusus) | 80.1 | - | 19.9 | - | [7 empty] | Klaproth. | 100 |  |  | Klaproth 1815. no. 11
59 | Caligula 37 bis 41 n. Chr. | 100 | - | - | - | [7 empty] | Klaproth. | 100 |  |  | Klaproth 1815. no. 8
60 | Tiberius 41 bis 54 n. Chr. | 77.8 | - | 22 | - | [7 empty] | Klaproth. | 99.8 |  |  | Klaproth 1815. no. 12
61 | Tiberius 41 bis 54 n. Chr. | 72.2 | - | 27.7 | - | [7 empty] | Göbel. | 99.9 |  |  | Göbel 1842. 5. 4
62 | Tiberius 41 bis 54 n. Chr. | 87 | 9.8 | - | 3.1 | [7 empty] | Göbel. | 99.9 |  |  | Göbel 1842. 6. 1
63 | Vespasianus 69 bis 79 n. Chr. | 81.3 | 0.83 | 16.3 | 1.1 | [7 empty] | Klaproth. | 99.53 |  |  | Klaproth 1815. no. 13
64 | Vespasianus 69 bis 79 n. Chr. | 100 | - | - | - | [7 empty] | Klaproth. | 100 |  |  | Klaproth 1815. no. 9
65 | Trajanus 89 bis 117 n. Chr. | 84.02 | 0.77 | 15.2 | - | [7 empty] | Klaproth. | 99.99 |  |  | Klaproth 1815. no. 14
66 | Trajanus 89 bis 117 n. Chr. | 80.55 | 3.01 | 16.4 | - | [7 empty] | Klaproth. | 99.96 |  |  | Klaproth 1815. no. 15
67 | Tacitus 275 n. Chr. | 92 | 2.8 | 0.7 | 5.53 | [7 empty] | Göbel. | 101.03 |  |  | Göbel 1842. 8. 5
68 | Probus 277 bis 282 n. Chr. | 92.15 | 3.5 | 0.6 | 3.65 | [7 empty] | Göbel. | 99.9 |  |  | Göbel 1842. 8. 6
69 | Constantinus Magnus 311 his 337 n. Chr. | 87.5 | 7.14 | 0.91 | 4.26 | [7 empty] | Göbel. | 99.81 |  |  | Göbel 1842. 8. 3
70 | Licinius 326 | 83.75 | 7.77 | 0.66 | 7.82 | [7 empty] | Göbel. | 100 |  |  | Göbel 1842. 8. 4
Silbergehalt römischer Münzen. (Versilbert oder verzinnte Münzen.)
|  | Cu | Sn | Zn | Pb | Ag | Fe | Sb | As | Ni | Co | S |  |  | Au
1 | Marcus Aurelius 161 - 180 | 3.01 | - | - | 1.37 | 93.59 | 1.02 | - | - | Spur | - | 0.11 | Bibra. | 100 | 0.9 | 99.1
2 | Severina Gemahlin M. Aurels | 94.63 | 3.74 | - | Spur | 1.55 | Spur | 0.08 | - | Spur | - | - | Bibra. | 100 | - | 100
3 | Septim. Severus and Julia Domna 193-211 | 58.22 | 1.57 | Spur | Spur | 39.89 | Spur | - | - | 0.32 | - | - | Bibra. | 100 | - | 100
4 | Septim. Severus and Julia Domna 193-211 | 97.2 | 1.02 | - | - | 1.47 | 0.1 | Spur | Spur | 0.21 | - | Spur | Bibra. | 100 | - | 100
5 | Septim. Severus and Julia Domna 193-211 | 95.14 | 3.77 | - | - | 0.43 | 1.03 | 0.2 | - | 0.33 | - | - | Bibra. | 100.9 | - | 100.9
6 | Septim. Severus and Julia Domna 193-211 | 79.27 | 20.43 | - | - | - | - | - | - | 0.3 | - | - | Bibra. | 100 | - | 100
7 | Septim. Severus and Julia Domna 193-211 | 93.65 | 2.55 | 0.8 | Spur | 2.7 | Spur | Spur | - | 0.3 | - | - | Bibra. | 100 | - | 100
8 | Septimus Severus | 50.65 | Spur | 1.03 | 0.77 | 47.42 | 0.02 | - | - | 0.11 | - | Spur | Bibra. | 100 | Spur | 100
9 | Philippus 1. 244 - 249 | 83.73 | 14.68 | - | 1.08 | !! | 0.45 | Spur | - | 0.06 | Spur | Spur | Bibra. | 100 | - | 100
10 | Philippus 1. 244 - 249 | 85.54 | 9.01 | - | 2.7 | 1.31 | 0.88 | 0.05 | - | 0.51 | Spur | Spur | Bibra. | 100 | - | 100
11 | Trajanus Decius 250 - 252 | 84.08 | 2.01 | 0.93 | Spur | 12.86 | 0.12 | Spur | Spur | Spur | - | - | Bibra. | 100 | Spur | 100
12 | Trajanus Decius 250 - 252 | 84.34 | 6 | 1.2 | 1.11 | 7.05 | Spur | - | - | 0.3 | - | - | Bibra. | 100 | - | 100
13 | Gallienus 260 - 268 | 93.64 | 0.5 | Spur | 0.27 | 4.89 | 0.08 | - | - | 0.62 | - | Spur | Bibra. | 100 | - | 100
14 | Gallienus 260 - 268 | 92.2 | 0.42 | 1.15 | 0.51 | 5.02 | 0.37 | - | - | 0.33 | - | Spur | Bibra. | 100 | - | 100
15 | Gallienus 260 - 268 | 87.88 | 0.77 | 2.11 | 3 | 6.01 | 0.1 | Spur | - | 0.13 | Spur | - | Bibra. | 100 | Spur | 100
16 | Posthumus 262 - 268 | 81.83 | Spur | - | 0.85 | 17.31 | 0.01 | - | - | Spur | - | Spur | Bibra. | 100 | - | 100
17 | Posthumus 262 - 268 | 86.42 | 0.88 | - | Spur | 12.14 | 0.1 | 0.02 | Spur | 0.44 | - | - | Bibra. | 100 | Spur | 100
18 | Probus 277 - 282 | 90.87 | 5.09 | - | 0.2 | 3.76 | Spur | 0.08 | Spur | Spur | Spur | - | Bibra. | 100 | , - | 100
19 | Probus 277 - 282 | 93.8 | 1.02 | Spur | 0.81 | 3.82 | Spur | - | - | 0.55 | - | - | Bibra. | 100 | - | 100
20 | Maximianus Hercules 306 - 311 | 97.97 | Spur | - | Spur | 2.03 | Spur | - | - | Spur | - | - | Bibra. | 100 | - | 100
21 | Maximianus Hercules 306 - 311 | 94.59 | 2 | - | 0.14 | 3.27 | Spur | Spur | - | Spur | - | Spur | Bibra. | 100 | - | 100
22 | Constantinus Magnus 311 - 337 | 68.87 | 22.89 | 1.86 | 5.85 | 0.3 | 0.03 | - | - | 0.2 | - | Spur | Bibra. | 100 | - | 100
23 | Constantinus Magnus 311 - 337 | 75.5 | 14 | 1.7 | 7.33 | 1.03 | 0.14 | Spur | - | 0.3 | - | - | Bibra. | 100 | - | 100
24 | Trajanus 98 - 117 | 86.92 | 0.72 | 10.97 | 1.1 | 0.3 | 0.18 | Spur | Spur | - | - | - | Bibra. | 100.19 | - | 100.19
25 | Hadrianus 117 - 138 | 88.58 | 1.8 | 7.56 | 2.28 | 0.21 | 0.29 | - | - | - | - | - | Bibra. | 100.72 | - | 100.72
Silbergehalt römischer, nicht versilberter oder verzinnter Münzen.
Ag
26 | Augustus 30 vor bis 14 nach Chr. |  |  |  |  | 2 | [6 empty] | Bibra.
27 | Kaiser nicht genau zu bestimmen, aber muthmasslich 1-50 n. Chr. |  |  |  |  | Spur | [6 empty] | Bibra.
28 | Kaiser nicht genau zu bestimmen, aber muthmasslich 1-50 n. Chr. |  |  |  |  | Spur | [6 empty] | Bibra.
29 | Marcus Aurelius 161 - 180 |  |  |  |  | Spur | [6 empty] | Bibra.
30 | Gallienus 259 - 268 |  |  |  |  | 1.01 | [6 empty] | Bibra.
31 | Claudius Gothicus 268 - 270 |  |  |  |  | 4.22 | [6 empty] | Bibra.
32 | Aurelianus 270 - 275 |  |  |  |  | 0.98 | [6 empty] | Bibra.
33 | Aurelianus 270 - 275 |  |  |  |  | 2.01 | [6 empty] | Bibra.
34 | Aurelianus 270 - 275 |  |  |  |  | 2.2 | [6 empty] | Bibra.
35 | Aurelianus 270 - 275 |  |  |  |  | 2.08 | [6 empty] | Bibra.
36 | Probus 277 - 282 |  |  |  |  | 3.4 | [6 empty] | Bibra.
37 | Diocletianus 284- 304 |  |  |  |  | 0.25 | [6 empty] | Bibra.
38 | Diocletianus 284- 304 |  |  |  |  | 1 | [6 empty] | Bibra.
39 | Maximianus , Mitregent d. Diocletianus |  |  |  |  | 2.65 | [6 empty] | Bibra.
40 | Maximianus , Mitregent d. Diocletianus |  |  |  |  | 0.4 | [6 empty] | Bibra.
41 | Maximianus , Mitregent d. Diocletianus |  |  |  |  | 2.6 | [6 empty] | Bibra.
42 | Constantinus Chlorus 304 - 306 |  |  |  |  | 0.22 | [6 empty] | Bibra.
43 | Constantinus Magnus 311 - 337 |  |  |  |  | 0.14 | [6 empty] | Bibra.
44 | Constantinus Magnus 311 - 337 |  |  |  |  | 1.04 | [6 empty] | Bibra.
45 | Constantinus Magnus 311 - 337 |  |  |  |  | 0.83 | [6 empty] | Bibra.
46 | Constantinus Magnus 311 - 337 |  |  |  |  | 0.25 | [6 empty] | Bibra.
47 | Constantinus Magnus 311 - 337 |  |  |  |  | 0.93 | [6 empty] | Bibra.
48 | Constantinus II. 337 - 340 |  |  |  |  | 3.22 | [6 empty] | Bibra.
49 | Constantinus II. 337 - 340 |  |  |  |  | 1.03 | [6 empty] | Bibra.
50 | Constantinus II. 337 - 340 |  |  |  |  | 0.9 | [6 empty] | Bibra.
51 | Constantinus II. 337 - 340 |  |  |  |  | 1.01 | [6 empty] | Bibra.
52 | Constantinus II. 337 - 340 |  |  |  |  | 1 | [6 empty] | Bibra.
53 | Constans 337-361 |  |  |  |  | Spur | [6 empty] | Bibra.
54 | Constans 337-361 |  |  |  |  | 0.97 | [6 empty] | Bibra.
55 | Constantinus 337 - 361 |  |  |  |  | 0.8 | [6 empty] | Bibra.
56 | Gallus Mitregent d. Const. |  |  |  |  | Spur | [6 empty] | Bibra.
57 | Magnentius Mitregent d. Constantin |  |  |  |  | 2.7 | [6 empty] | Bibra.
58 | Magnentius Mitregent d. Constantin |  |  |  |  | 3.4 | [6 empty] | Bibra.
59 | Valentinianus I. 364 - 376 |  |  |  |  | 2.02 | [6 empty] | Bibra.
60 | Arcadius (Byzantiner) 395 - 408 |  |  |  |  | Spur | [6 empty] | Bibra.
61 | Justinus 518 - 527 |  |  |  |  | 0.33 | [6 empty] | Bibra.
62 | Johannes Zimiscus 970 -975 |  |  |  |  | 1.37 | [6 empty] | Bibra.
63 | Trajanus 98 -117 |  |  |  |  | 0.21 | [6 empty] | Phillips. |  |  |  | ?
64 | Valerianus 253 - 254 | 66.82 |  |  |  | 33.18 | [6 empty] | Commaille. |  |  |  | Commaille 1863. 8. 1. | Volusianus? Listed above
65 | Vietorinus 267 | 95.37 | 0.99 |  | trace | 1.6 | trace | [5 empty] | Phillips. |  |  |  | Phillips 1852. 28. | Victorinus. Phillips gives more data
66 | Vietorinus 267 | 97.13 | 0.1 | trace |  | 1.76 | 1.01 | [5 empty] | Phillips. |  |  |  | Phillips 1852. 29. | Victorinus. Phillips gives more data
67 | Posthumus 262 -268 | 82.62 |  |  |  | 17.38 | [6 empty] | Commaille. |  |  |  | Commaille 1863. 8. 2.
68 | Tetrius 267 | 98.5 | 0.37 |  | trace | 0.76 | 0.46 | [5 empty] | Phillips. |  |  |  | Phillips 1852. 30.
69 | Tetrius 267 | 98 | 0.51 |  | - | 1.15 | 0.05 | [5 empty] | Phillips. |  |  |  | Phillips 1852. 31. | Phillips gives more data. Ag 1.15%
70 | Claudius Gothicus 268 - 270 | 81.6 | 7.41 | - | 8.11 | 1.86 | - | [5 empty] | Phillips. |  |  |  | Phillips 1852. 32. | Phillips gives more data.
71 | Claudius Gothicus 268 - 270 | 84.7 | 3.01 | trace | 2.67 | 7.93 | 0.31 | [5 empty] | Phillips. |  |  |  | Phillips 1852. 33. | Phillips gives more data.
72 | Tacitus 275 | 86.08 | 3.63 |  | 4.87 | 4.4 | [6 empty] | Phillips. |  |  |  | Phillips 1852. 34. | Phillips gives more data.
73 | Tacitus 275 | 91.46 |  | - | - | 5.92 | 2.31 | [5 empty] | Phillips. |  |  |  | Phillips 1852. 35. | Phillips gives more data.
74 | Probus 277 - 282 | 90.68 | 2 | 1.39 | 2.33 | 2.24 | 0.61 | [5 empty] | Phillips. |  |  |  | Phillips 1852. 36. | Phillips gives more data.
75 | Probus 277 - 282 | 94.65 | 0.45 |  | 0.44 | 3.22 | 0.8 | [5 empty] | Phillips. |  |  |  | Phillips 1852. 37. | Phillips gives more data.
Silbergehalt durch directes Kupelliren bestimmt.
76 | Aurelian 270 - 275 |  |  |  |  | 2.9 | [6 empty] | Phillips. |  |  |  | Phillips and Darlington 1857. 1
77 | Derselbe |  |  |  |  | 2.96 | [6 empty] | Phillips. |  |  |  | Phillips and Darlington 1857. 2
78 | Severina, Gemahlin d. Aar. |  |  |  |  | 4.37 | [6 empty] | Phillips. |  |  |  | Phillips and Darlington 1857. 3
79 | Dieselbe |  |  |  |  | 5.8 | [6 empty] | Phillips. |  |  |  | Phillips and Darlington 1857. 4
80 | Tacitus 275 |  |  |  |  | 4.9 | [6 empty] | Phillips. |  |  |  | Phillips and Darlington 1857. 5
81 | Vietorinus 267 (Gallien) |  |  |  |  | 2.2 | [6 empty] | Phillips. |  |  |  | Phillips and Darlington 1857. 6
82 | Derselbe |  |  |  |  | 1.1 | [6 empty] | Phillips. |  |  |  | Phillips and Darlington 1857. 7
83 | Tetrius 267 |  |  |  |  | 0.38 | [6 empty] | Phillips. |  |  |  | Phillips and Darlington 1857. 8
84 | Derselbe |  |  |  |  | 0.41 | [6 empty] | Phillips. |  |  |  | Phillips and Darlington 1857. 9
85 | Quinti line 271 |  |  |  |  | 2.32 | [6 empty] | Phillips. |  |  |  | Phillips and Darlington 1857. 10
86 | Derselbe |  |  |  |  | 2.25 | [6 empty] | Phillips. |  |  |  | Phillips and Darlington 1857. 11
87 | Marius 267 |  |  |  |  | 5.15 | [6 empty] | Phillips. |  |  |  | Phillips and Darlington 1857. 12
Silbergehalt römischer Münzen.
88 | Victorinus 267 n. Chr. |  |  |  |  | 0.022 | [6 empty] | Rausch. |  |  |  |  | ??Berrichte ueber die verhandlungen der Koniglich Sachsischen Gesellschaft der wissenschaften du Leipzig 1854
89 | Victorinus 267 n. Chr. |  |  |  |  | 0.018 | [6 empty] | Rausch. |  |  |  |  | ??RAUCH, A. von., “Über die römischen Silbermünzen und den innern Werth desselben”, Mitteilungen der Numismatischen gesellschaft zu Berlin iii, 282-308 (1857).
90 | Victorinus 267 n. Chr. |  |  |  |  | 0.016 | [6 empty] | Rausch.
91 | Victorinus 267 n. Chr. |  |  |  |  | 0.011 | [6 empty] | Rausch.
92 | Marius 267 |  |  |  |  | 0.051 | [6 empty] | Rausch.
93 | Tetricus 267 |  |  |  |  | 0.011 | [6 empty] | Rausch.
94 | Tetricus 267 |  |  |  |  | 0.008 | [6 empty] | Rausch.
95 | Tetricus 267 |  |  |  |  | 0.004 | [6 empty] | Rausch.
96 | Claudius Gothicus 268 - 270 |  |  |  |  | 0.079 | [6 empty] | Rausch.
97 | Claudius Gothicus 268 - 270 |  |  |  |  | 0.021 | [6 empty] | Rausch.
98 | Claudius Gothicus 268 - 270 |  |  |  |  | 0.019 | [6 empty] | Rausch.
99 | Quintilius 270 |  |  |  |  | 0.023 | [6 empty] | Rausch.
100 | Quintilius 270 |  |  |  |  | 0.022 | [6 empty] | Rausch.
101 | Aurelian u. Severina 270-275 |  |  |  |  | 0.058 | [6 empty] | Rausch.
102 | Aurelian u. Severina 270-275 |  |  |  |  | 0.052 | [6 empty] | Rausch.
103 | Aurelian u. Severina 270-275 |  |  |  |  | 0.044 | [6 empty] | Rausch.
104 | Aurelian u. Severina 270-275 |  |  |  |  | 0.03 | [6 empty] | Rausch.
105 | Aurelian u. Severina 270-275 |  |  |  |  | 0.029 | [6 empty] | Rausch.
106 | Tacitus 275 |  |  |  |  | 0.059 | [6 empty] | Rausch.
107 | Tacitus 275 |  |  |  |  | 0.049 | [6 empty] | Rausch.
108 | Tacitus 275 |  |  |  |  | 0.044 | [6 empty] | Rausch.
109 | Probus 277 - 282 |  |  |  |  | 0.052 | [6 empty] | Rausch.
110 | Probus 277 - 282 |  |  |  |  | 0.044 | [6 empty] | Ackerman.
111 | Probus 277 - 282 |  |  |  |  | 0.032 | [6 empty] | Rausch.
112 | Probus 277 - 282 |  |  |  |  | 0.022 | [6 empty] | Rausch.
113 | Corvinus 282 - 284 |  |  |  |  | 0.05 | [6 empty] | Rausch.
114 | Diocletianus 284 - 304 |  |  |  |  | 0.045 | [6 empty] | Rausch.
115 | Maximianus 284-304 |  |  |  |  | 0.02 | [6 empty] | Rausch.
Römische Waffen, Schmuck und andere Gegenstände |  | Cu | Sn | Zn | Pb | Ag | Fe | Sb | As | Ni | Co | S
1 | Spiegel. Aufgefunden ohnweit Mainz. | 63.39 | 19.05 | - | 17.29 | - | - | - | - | - | - | - | Souchay. | 99.73 |  |  | Souchay 1861
2 | Spiegel. Aus einem Grabe bei Turin. | 67.98 | 24.48 | - | 7.12 | - | 0.05 | - | - | 0.37 | - | - | Fellenberg. | 100 |  |  | Fellenberg 1864. IX 171.
3 | Spiegel. Ohnweit Chur gefunden. | 71.6 | 22.73 | 0.27 | 4.8 | - | 0.1 | - | - | 0.5 | - | - | Bibra. | 100
4 | Spiegel. Ohnweit Chur gefunden. | 64.46 | 28.36 | - | 7.13 | - | Spur | - | - | 0.05 | - | - | Bibra. | 100
5 | Fibula. Aus Herkulanum. | 93.04 | 6.14 | 0.82 | - | - | - | - | - | - | - | - | Göbel. | 100 |  |  | Göbel 1842. 7. 5
6 | Schnalle. Aus dem Goldbachgraben im Emmenthale. | 75.37 | 2.94 | 17.64 | 2.72 | - | 1.33 | - | - | - | - | - | Fellenberg. | 100 |  |  | Fellenberg 1860. II 38.
7 | Ohrring. Aus einem Grabe d. Insel Euböa. | 87.07 | 0.91 | 10.87 | 0.75 | - | 0.4 | - | - | - | - | - | Fellenberg. | 100 |  |  | Fellenberg 1861. V 89.
8 | Schnalle. Aus demselben Grabe der Insel Euböa. | 70.7 | 7.47 | - | 22.44 | - | 0.17 | - | - | 0.22 | - | - | Fellenberg. | 101 |  |  | Fellenberg 1861. V 90. | Pb 21.44
9 | Armreif. Fundort unbekannt, die Form röm. Ursprung andeutend. | 82.01 | 1.79 | 15.3 | 0.8 | Spur | Spur | Spur | - | 0.1 | - | Spur | Bibra. | 100
10 | Fibula. Ausgrabung am Rhein. Auf antiquarischem Wege wie die folgenden 5 Gegenstände erworben. Durch archäologische Bestimmung für ächt erkannt | 93.02 | 1.42 | 4.54 | Spur | - | 0.83 | 0.11 | 0.08 | Spur | - | - | Bibra. | 100
11 | Fibula. Desgleichen. | 86.95 | 1.35 | 11.03 | 0.31 | - | 0.21 | - | - | 0.15 | - | Spur | Bibra. | 100
12 | Fibula. Desgleichen. | 87.28 | 2 | 8.22 | 1.7 | . - | 0.5 | - | - | 0.3 | Spur | - | Bibra. | 100
13 | Fibula. Desgleichen. | 85.94 | 1.5 | 9.31 | 2.03 | Spur | 1.02 | 0.1 | Spur | 0.1 | - | - | Bibra. | 100
14 | Fibula. Desgleichen. | 84.45 | 1.72 | 12.31 | 1.44 | - | 0.08 | - | - | Spur | - | - | Bibra. | 100
15 | Sehwertklinge. Desgleichen. | 79.19 | 15.55 | Spur | 5.13 | - | 0.13 | Spur | - | Spur | - | - | Bibra. | 100
16 | Sehwertklinge. Ohnweit Chur gefunden. | 82.68 | 15.37 | 1.02 | Spur | - | 0.83 | - | - | 0.1 | Spur | - | Bibra. | 100
17 | Schwertklinge. Am Hallstädter See (Salzkammergut) einer Bergwand mit anderen Gegenständen durch Regen ausgewaschen. | 83.74 | 11.38 | 2.75 | 0.43 | - | Spur | 0.78 | Spur | 0.92 | - | Spur | Bibra. | 100
18 | Wagenbeschläge. Salzburg. In alten, muthmasslich Römerzeiten durch eine Feuersbrunst theilweise geschmolzen. | 82.96 | 6.9 | 3.12 | 6.8 | - | Spur | Spur | - | 0.22 | Spur | - | Bibra. | 100
19 | Erztropfen ans einem Graphittiegel. v. Desor u. Fischer aus dem (Nuenenberger?) See gezogen. | 81.45 | 6.3 | 7.69 | 4.14 | 0.08 | 0.34 | - | - | - | - | - | Fellenberg. | 100 |  |  | Fellenberg 1864. IX 163. | Pb 4.13
20 | Metallplatte v. Basel-Augst. 6" lang 3" hoch. Mit Schrift: Deo invicto typum aurochalcum solis. - Wohl Votivtafel an einer Statue. | 85.96 | 2.4 | 10.61 | - | - | 1.03 | - | - | - | - | - | Fellenberg. | 100 |  |  | Fellenberg 1860. II 34.
21 | Fussgestell der Dea Artio. Ausgegraben bei Bern. Schrift: Deae artioni licinia sabinilla. | 68.62 | 6.77 | - | 24.46 | 0.02 | 0.13 | - | - | - | - | - | Fenenberg. | 100 |  |  | Fellenberg 1865. X 197.
22 | Fussgestell einer Statue. Jüngling b. Bern | 81.23 | 9.33 | - | 9.34 | - | 0.1 | - | - | - | - | - | Fellenberg. | 100 |  |  | Fellenberg 1865. X 198.
23 | Bild d. Dea Naria. Muthmasslich bei Bern. Schrift: Deae Nariae reg. arvre. cur. feroc. L. | 72.63 | 8.19 | - | 19.01 | - | 0.17 | - | - | - | - | - | Fellenberg. | 100 |  |  | Fellenberg 1865. X 199.
24 | Statue der Victoria. Gefunden bei Brescia. | 80.7 | 9.44 | 1.92 | 7.68 | - | - | - | - | - | - | - | Arnaudon. | 99.74 |  |  | Arnaudon (1861)
25 | Statue der Minerva. In Paris befindlich. | 83 | 2 | 14 | 1 | - | - | - | - | - | - | - | Bley. | 100 |  |  | Bischoff (1865) p. 209 (but not credited to Bley)
26 | Statuette. Victoria. | 76.03 | 7.33 | 3.03 | 12.11 | Spur | 1.2 | Spur | - | 0.2 | - | 0.1 | Bibra. | 100
27 | Statuette. Minerva. | 78.77 | 9.03 | - | 12.07 | - | 0.13 | Spur | - | Spur | - | Spur | Bibra. | 100
28 | Statuette. (?) | 85.64 | 4.22 | Spur | 9.13 | - | 0.8 | - | - | 0.2 | - | 0.01 | Bibra. | 100
29 | Statuette. (?) | 80.65 | 8.13 | 0.75 | 10 | - | 0.3 | - | - | 0.17 | - | - | Bibra. | 100
30 | Statuette eines Thiers, Löwe? Fragment. | 87.36 | 6.23 | Spur | 6.2 | - | Spur | - | - | 0.21 | - | - | Bibra. | 100
31 | Bronce Statue von Finthen (drei Stunden v. Mainz). | 78.33 | 10.77 | - | 10.24 | - | 0.14 | - | - | 0.52 | - | - | Fellenberg. | 100 |  |  | Fellenberg 1863. VIII 143.
32 | Römische Fibula von Mainz | 85.98 | 13.83 | - | 0.05 | - | 0.05 | - | - | 0.09 | - | - | Fellenberg. | 100 |  |  | Fellenberg 1863. VIII 151.
33 | Römische Fibula von Mainz | 75.07 | 0.2 | 24.45 | - | - | 0.28 | - | - | - | - | - | Fellenberg. | 100 |  |  | Fellenberg 1863. VIII 152.
34 | Römische Fibula. | 84.01 | 13.89 | - | 1.73 | - | 0.37 | - | - | - | - | - | Fellenberg. | 100 |  |  | Fellenberg 1861. IV 77. | wrong number?
A. Griechische Münzen. |  | Cu | Sn | Zn | Pb | Ag | Fe | Sb | As | Ni | Co | S
1 | Münzen Greichischer Städte, ungefähr 400 Jahre vor Christus | 95.16 | 2.87 | 0.3 | 0.83' | - | 0.42 | Spur | - | 0.4 | 0.02 | - | Bibra. | 99.17
2 | Münzen Greichischer Städte, ungefähr 400 Jahre vor Christus | 97.83 | 0.62 | Spur | 0.62 | - | 0.62 | Spur | - | 0.31 |  | - | Bibra. | 100
3 | Münzen Greichischer Städte, ungefähr 400 Jahre vor Christus | 89.39 | 9.7 | - | 0.86 | - | Spur | - | - | 0.05 | Spur | Spur | Bibra. | 100
4 | Münzen Greichischer Städte, ungefähr 400 Jahre vor Christus | 93.96 | 4.84 | - | 0.7 | - | Spur | - | - | 0.5 | - | - | Bibra. | 100
5 | Münzen Greichischer Städte, ungefähr 400 Jahre vor Christus | 85.62 | 11.43 | 0.33 | 2.52 | - | Spur | - | - | 0.1 |  | - | Bibra. | 100
6 | Münzen Greichischer Städte, ungefähr 400 Jahre vor Christus | 90.92 | 7.86 | - | 0.7 | - | 0.2 | Spur | - | 0.32 | - | Spur | Bibra. | 100
7 | Münzen Greichischer Städte, ungefähr 400 Jahre vor Christus | 90.8 | 8.76 | - | Spur | - | 0.14 | Spur | - | 0.3 | - | - | Bibra. | 100
8 | Münzen Greichischer Städte, ungefähr 400 Jahre vor Christus | 87.94 | 10.91 |  | 0.84 | - | 0.06 | - | - | 0.25 | - | Spur | Bibra. | 100
9 | Münzen Greichischer Städte, ungefähr 400 Jahre vor Christus | 90.6 | 7.82 | - | 1.58 | - | Spur | Spar | Spur | Spur | - | - | Bibra. | 100
10 | Münzen Greichischer Städte, ungefähr 400 Jahre vor Christus | 92.38 | 6.59 | Spur | 0.96 | - | 0.07 | Spur | - | Spur | - | Spur | Bibra. | 100
11 | Münzen Greichischer Städte, ungefähr 400 Jahre vor Christus | 81.26 | 16.8 | - | 0.81 | - | 0.83 | - | - | 0.3 | Spur | - | Bibra. | 100
12 | Münzen Greichischer Städte, ungefähr 400 Jahre vor Christus | 94.07 | 4.44 | - | 1.2 | Spur | 0.11 | Spur | Spur | 0.18 | - | Spur | Bibra. | 100
13 | Münzen Greichischer Städte, ungefähr 400 Jahre vor Christus | 89.45 | 10 | . - | 0.43 | - | 0.12 | Spur |  | Spur | - | Spur | Bibra. | 100
14 | Münzen Greichischer Städte, ungefähr 400 Jahre vor Christus | 92.15 | 6.35 | Spur | 1.31 | Spur | 0.07 |  | - | 0.12 |  | - | Bibra. | 100
15 | Münzen Greichischer Städte, ungefähr 400 Jahre vor Christus | 91.11 | 8.11 | - | 0.44 | - | 0.13 |  | - | 0.21 |  | - | Bibra. | 100
16 | Münzen Greichischer Städte, ungefähr 400 Jahre vor Christus | 92.42 | 6.44 | 0.25 | 0.51 | - | 0.3 | - | - | 0.08 | Spur | - | Bibra. | 100
17 | Münzen Greichischer Städte, ungefähr 400 Jahre vor Christus | 86.72 | 12.33 | - | 0.73 | - | Spur | Spur | - | 0.22 |  | - | Bibra. | 100
18 | Münzen Greichischer Städte, ungefähr 400 Jahre vor Christus | 89.85 | 9.43 | - | 0.72 | - | Spur | - | - | Spur | - | Spur | Bibra. | 100
19 | Münzen Greichischer Städte, ungefähr 400 Jahre vor Christus | 91.22 | 7.72 | Spur | 0.36 | - | 0.7 | Spur | - | Spur | - | Spur | Bibra. | 100
20 | Münzen Greichischer Städte, ungefähr 400 Jahre vor Christus | 87.08 | 10.12 | 0.7 | 1.2 | - | 0.7 | Spur | - | 0.2 | Spur | Spur | Bibra. | 100
21 | Münzen Greichischer Städte, ungefähr 400 Jahre vor Christus | 91.07 | 8.31 | Spur | 0.09 | - | 0.12 | - | - | 0.41 | - | - | Bibra. | 100
22 | Münzen Greichischer Städte, ungefähr 400 Jahre vor Christus | 83.26 | 15.2 | - | 0.91 | - | 0.3 | - | - | 0.33 | - | - | Bibra. | 100
23 | Münzen Greichischer Städte, 300 bis circa 150 vor Christus | 85.82 | 7.34 | 0.07 | 6.67 | - | Spur | Spur | - | 0.1 | Spur | - | Bibra. | 100
24 | Münzen Greichischer Städte, 300 bis circa 150 vor Christus | 89.83 | 6.87 | 0.64 | 0.86 | 0.4 | 0.33 | 1.07 | - | Spur | - | Spur | Bibra. | 100
25 | Münzen Greichischer Städte, 300 bis circa 150 vor Christus | 89.15 | 8.5 | - | 1.82 | - | 0.53 | - | - | Spur | - | - | Bibra. | 100
26 | Münzen Greichischer Städte, 300 bis circa 150 vor Christus | 88.99 | 9.03 | 0.23 | 0.95 | - | Spur | Spur | - | 0.8 | Spur | - | Bibra. | 100
27 | Münzen Greichischer Städte, 300 bis circa 150 vor Christus | 85.01 | 13.65 | 0.48 | 0.76 | - | Spur | Spur | - | 0.1 | Spur | Spur | Bibra. | 100
28 | Münzen Greichischer Städte, 300 bis circa 150 vor Christus | 82.78 | 10.36 | - | 5.77 | - | 0.8 | 0.07 | - | 0.22 |  | - | Bibra. | 100
29 | Münzen Greichischer Städte, 300 bis circa 150 vor Christus | 40.76 | 8.65 | - | Spur | - | 0.49 | 0.1 | - | Spur |  | - | Bibra. | 50
30 | Münzen Greichischer Städte, 300 bis circa 150 vor Christus | 87.29 | 11.29 | - | 0.8 | - | 0.12 | - | - | 0.4 | - | 0.1 | Bibra. | 100
31 | Münzen Greichischer Städte, 300 bis circa 150 vor Christus | 84.11 | 10.83 | - | 4.39 | Spur | 0.09 | Spur | Spur | 0.58 | - |  | Bibra. | 100
32 | Münzen Greichischer Städte, 300 bis circa 150 vor Christus | 82.32 | 10.84 | 0.33 | 6 | 0.09 | Spur | - | - | 0.42 | - | Spur | Bibra. | 100
33 | Münzen Greichischer Städte, 300 bis circa 150 vor Christus | 87.91 | 8.97 | - | 2.88 | - | Spur | Spur |  | 0.24 | - | - | Bibra. | 100
34 | Münzen Greichischer Städte, 300 bis circa 150 vor Christus | 94.31 | 2.5 | 0.73 | 1.76 |  | 0.25 | Spur | - | 0.51 | - | - | Bibra. | 100.06
35 | Münzen Greichischer Städte, 300 bis circa 150 vor Christus | 78.97 | 14.79 | - | 5.62 | - | 0.34 | 0.07 | - | 0.21 | - | Spur | Bibra. | 100
36 | Münzen Greichischer Städte, 300 bis circa 150 vor Christus | 85.5 | 7.37 | - | 6.4 | - | 0.24 | 0.12 | Spur | 0.37 |  | - | Bibra. | 100
37 | Münzen Greichischer Städte, 300 bis circa 150 vor Christus | 87.71 | 11.89 | - | Spur | - | Spur | Spur | - | 0.4 |  | - | Bibra. | 100
38 | Münzen Greichischer Städte, 300 bis circa 150 vor Christus | 86.59 | 12.05 | 0.73 | Spur | - | 0.3 | Spur | - | 0.33 | - | Spur | Bibra. | 100
39 | Münzen Greichischer Städte, 300 bis circa 150 vor Christus | 77.03 | 7.44 | - | 14.86 | - | 0.27 | Spur | - | 0.4 | - | - | Bibra. | 100
40 | Münzen Greichischer Städte, 300 bis circa 150 vor Christus | 85.75 | 13.06 | - | 0.88 | - | 0.11 | - | - | 0.2 | - | - | Bibra. | 100
41 | Münzen Greichischer Städte, 300 bis circa 150 vor Christus | 87.52 | 11.84 | 1.42 | Spur | Spur | Spur | Spur | - | 0.22 | - | Spur | Bibra. | 101
42 | Münzen Greichischer Städte, 300 bis circa 150 vor Christus | 85.16 | 12.09 | 0 | 0.15 | - | 0.2 | Spur | - | 0.28 | - | 0.12 | Bibra. | 98
43 | Münzen Greichischer Städte, 300 bis circa 150 vor Christus | 86.13 | 13.02 | - | 1.22 | - | Spur | Spur | - | 0.43 | Spur | - | Bibra. | 100.8
44 | Münzen Greichischer Städte, 300 bis circa 150 vor Christus | 86.18 | 5.63 | - | 7.54 | - | 0.25 | 0.1 | Spur | 0.3 | Spur | - | Bibra. | 100
45 | Münzen Greichischer Städte, 300 bis circa 150 vor Christus | 81.88 | 9 | - | 8.64 | - | 0.22 | Spur | - | 0.26 | - | Spur | Bibra. | 100
46 | Münzen Greichischer Städte, 300 bis circa 150 vor Christus | 83.63 | 5 | - | 10.44 | - | Spur | 0.3 | - | 0.63 | - | - | Bibra. | 100
47 | Münzen Greichischer Städte, 300 bis circa 150 vor Christus | 87.77 | 8.18 | Spur | 3.32 | Spur | 0.29 | - | - | 0.44 | - | - | Bibra. | 100
48 | Münzen Greichischer Städte, 300 bis circa 150 vor Christus | 75.63 | 9.04 | Spur | 14.76 | - | 0.27 | Spur | - | 0.3 | Spur | Spur | Bibra. | 100
49 | Münzen Greichischer Städte, 300 bis circa 150 vor Christus | 86.07 | 8.65 | 0.63 | 3.59 | - | Spur | 0.34 | 0.22 | 0.5 | - | Spur | Bibra. | 100
50 | Münze von Kroton. | 88.92 | 6.72 | Spur | 4.16 | - | Spur | Spur | - | 0.2 | - | - | Bibra. | 100
51 | Alt Attische Münze.nNr. 51 bis 55 von Professor Ross in Halle an Ort and Stelle gesammelt und bestimmt. | 88.5 | 10 | - | 1.5 | - | - | - | - | - | - | - | A. Mitscherlich. | 100 |  |  | Erdmann 1847. 1
52 | Attische Münze. | 87.89 | 11.58 | - | - | - | 0.27 | - | - | - | - | - | Ulich. | 99.74 |  |  | Erdmann 1847. 7
53 | Attische Münze. | 88.81 | 9.61 | - | - | - | 1.18 | - | - | - | - | - | Heldt. | 99.6 |  |  | Erdmann 1847. 8
54 | Atheniensische Münze aus der rö-Zeit. | 76.41 | 7.05 | - | 16.54 | - | - | - | - | - | - | - | A. Mitscherlich u. E. Schmidt. | 100 |  |  | Erdmann 1847. 2
55 | Atheniensische Münze. | 83.62 | 10.85 | - | 5.53 | - | - | - | - | - | - | - | R. Wagner. | 100 |  |  | Erdmann 1847. 3
56 | Ptolomäier Münze, aus dem Dorpater Museum. | 90.75 | 9.25 | - | - | - | - | - | - | - | - | - | Göbel. | 100 |  |  | Göbel 1842. 1. 5
57 | Ptolomäier Münze, aus dem Dorpater Museum. | 85.55 | 6.95 | - | 7.45 | - | - | - | - | - | - | - | Göbel. | 99.95 |  |  | Göbel 1842. 2. 10
58 | Altgriechische Münze, auf Sicilien gefunden. | 97.5 | 2.5 | - | - | - | - | - | - | - | - | - | Dizé. | 100 |  |  | Dizé 1799. 3
59 | Münze v. Neapolis. | 69.2 | 8.9 | - | 21.6 | - | - | - | - | - | - | - | Klaproth. | 99.7 |  |  | Klaproth 1815. No. 3
60 | Münze der Kenturipiner. | 85.6 | 8.3 | - | 6.5 | - | - | - | - | - | - | - | Klaproth. | 100.4 |  |  | Klaproth 1815. No. 4 | Cu 85.0, Sn 6.59, Pb8.38
61 | Münze der Mamertiner. | 84.1 | 4.65 | - | 10.8 | - | - | - | - | - | - | - | Klaproth. | 99.55 |  |  | Klaproth 1815. No. 6 | Cu 84.6, Sn 7.18, Pb 7.69, Ag 0.51
62 | Münze der Bruttier. | 84.6 | 7.6 | - | 7.1 | - | - | - | - | - | - | - | Klaproth. | 99.3 |  |  | Klaproth 1815. No. 5 | Cu 84.5, Pb 10.9, Sn 4.65
B. Münzen römischer Kaiser in griechisehen Provinzen geprägt |  | Cu | Sn | Zn | Pb | Ag | Fe | Sb | As | Ni | Co | S
63 | Antiochia in Pisidien. Trajanus. | 87.72 | 7.89 | 1.66 | 2.27 | - | Spur | Spur | - | 0.46 | - | Spur | Bibra. | 100
64 | Antiochia in Pisidien. Trajanus. | 85.74 | 10.33 | 2.03 | 1.72 | - | 0.11 | - | - | 0.07 | - | - | Bibra. | 100
65 | Alexandria. Hadrianus. | 82.48 | 6 | - | 10.91 | - | 0.3 | - | - | 0.31 | - | Spur | Bibra. | 100
66 | Alexandria. Hadrianus. | 82.37 | 5.03 | - | 11.36 | - | 1.17 | Spur | - | 0.07 | Spur | Spur | Bibra. | 100
67 | Alexandria. Hadrianus. | 85.48 | 5.73 | 6.33 | 1.53 | - | 0.21 | Spur | - | 0.72 | - | - | Bibra. | 100
68 | Nicäa in Bithynien. Heliogabalus. | 79.27 | 2.71 | 16.33 | 0.73 | - | 0.43 | - | - | 0.53 | - | - | Bibra. | 100
C. Macedonische Münzen |  | Cu | Sn | Zn | Pb | Ag | Fe | Sb | As | Ni | Co | S
69 | Alexander der Grosse. 336 - 324 vor Chr. | 87.72 | 11.7 | - | Spur | - | 0.27 | Spur | - | 0.38 | - | - | Bibra. | 100.07
70 | Alexander der Grosse. 336 - 324 vor Chr. | 85.04 | 14.34 | - | 0.3 | - | 0.12 | - | - | 0.2 | - | - | Bibra. | 100
71 | Alexander der Grosse. 336 - 324 vor Chr. | 88.25 | 9.71 | Spur | 1 | - | 0.87 | Spur | - | 0.17 | - | - | Bibra. | 100
72 | Alexander der Grosse. 336 - 324 vor Chr. | 96 | 3.2 | - | 0.8 | - | - | - | - | - | - | - | E. Schmidt. | 100 |  |  | Erdmann 1847. 5
73 | Alexander der Grosse. 336 - 324 vor Chr. | 86.762 | 10.242 | - | 2.311 | - | - | - | - | - | - | - | R. Wagner. | 99.315 |  |  | Erdmann 1847. 6
74 | Philipp III. 324 - 317 vor Chr. | 85.12 | 12.17 | 2.3 | Spur | - | 0.07 | - | - | 0.34 | - | Spur | Bibra. | 100
75 | Philipp III. 324 - 317 vor Chr. | 84.25 | 14.55 | - | 0.98 | - | 0.22 | Spur | - | Spur | - |  | Bibra. | 100
76 | Alexander IV. | 86.44 | 12.28 | 0.62 | 0.27 | - | 0.11 | Spur | - | 0.28 | Spur | - | Bibra. | 100
77 | Alexander IV. | 90.63 | 5.17 | 1.23 | 2.44 | Spur | 0.13 | - | - | 0.4 | - | - | Bibra. | 100
78 | Antiochus gonatus 276 - 243 v. Ch. | 90.78 | 6.88 | - | 1.82 | - | 0.46 | - | - | 0.06 | - | - | Bibra. | 100
79 | Antiochus gonatus 276 - 243 v. Ch. | 84.53 | 13.77 | Spur | 1.34 | Spur | Spur | Spur | - | 0.36 | - | Spur | Bibra. | 100
80 | Philippus V. 220 - 178 v. Chr. | 85.77 | 12.67 | - | 0.99 | - | 0.07 | - | - | 0.5 | - | Spur | Bibra. | 100
81 | Philipp von Macedonien. | 85.35 | 13.1 | - | 1.42 | - | - | - | - | - | - | - | Göbel. | 99.87 |  |  | Göbel 1842. 2. 8
82 | Philipp von Macedonien. (Grössere Münze sls die vorige.) | 83.8 | 14.74 | - | 1.42 | - | - | - | - | - | - | - | Göbel. | 99.96 |  |  | Göbel 1842. 2. 9
83 | Macedonischer König. (Unbest.) | 87.95 | 11.44 | - | - | - | - | - | - | - | - | - | 0. Monse. | 99.39 |  |  | Erdmann 1847. 4
84 | Macedonischer König. (Unbest.) | 89.44 | 10.56 | - | Spur | - | Spur | - | - | Spur | - | - | Bibra. | 100
85 | Macedonischer König. (Unbest.) | 86.39 | 12.73 | - | 0.53 | Spur | 0.13 | Spur | - | 0.22 | - | - | Bibra. | 100
86 | Macedonischer König. (Unbest.) | 88.56 | 10.31 | Spur | 0.73 | - | Spur | - | - | 0.4 | - | Spur | Bibra. | 100
87 | Macedonischer König. (Unbest.) | 89.3 | 8.88 | - | 1.14 | - | 0.56 | - | - | 0.12 | - | - | Bibra. | 100
88 | Alexander d. Grosse 336 - 324 v. Ch. | 86.78 | 12.99 | - | - | - | - | - | - | - | - | 0.06 | Phillips. | 99.83 |  |  | Phillips 1852. 5
89 | Philippus III. 324 - 317 v. Ch. | 90.27 | 9.43 | - | - | - | - | - | - | - | - | - | Phillips. | 99.7 |  |  | Phillips 1852. 6
90 | Philippus V. 220 - 178 v. Ch. | 85.15 | 11.12 | - | 2.85 | 2.42 | - | - | - | - | - | Spur | Phillips. | 101.54 |  |  | Phillips 1852. 7
D. Sicilien. Carthago. |  | Cu | Sn | Zn | Pb | Ag | Fe | Sb | As | Ni | Co | S
91 | Hiero I. König v. Syrakus 478 v. Ch. | 94.15 | 5.49 | - | - | - | 0.32 | - | - | - | - | - | Phillips. | 99.96 |  |  | Phillips 1852. 4
92 | Hiero I. (?) | 87.2 | 4.87 | - | 7.45 | - | 0.37 | - | - | - | - | - | Klaproth. | 99.89 |  |  | Klaproth 1815 No. 1 | Fe not given by Bibra
93 | Syrakusische Münze. | 83.02 | 6.08 | - | 10.8 | - | - | - | - | - | - | - | Klaproth. | 99.9 |  |  | Klaproth 1815 No. 2
94 | Hiero I. König v. Syrakus 478 v. Ch. | 95.2 | 2.26 | - | - | - | 1.51 | - | - | 1.03 | Spur | - | Bibra. | 100
95 | Hiero I. König v. Syrakus 478 v. Ch. | 92.87 | 6.6 | - | - | - | Spur | - | - | 0.53 | - | - | Bibra. | 100
96 | Agathokles 317 - 280 v. Ch. | 81.35 | 14.08 | 3.72 | 0.42 | - | 0.1 | Spur | Spur | 0.33 | - | Spur | Bibra. | 100
97 | Agathokles 317 - 280 v. Ch. | 85.71 | 12.73 | - | 1.13 | Spur | 0.06 | - | Spur | 0.37 | - | - | Bibra. | 100
98 | Münze von Panormus (Palermo.) | 94.33 | 5.5 | - | Spur | - | Spur | Spur | - | 0.17 | - | Spur | Bibra. | 100
99 | Münze von Panormus (Palermo.) | 94.45 | 4.38 | - | 0.74 | - | Spur | - | - | 0.43 | - | - | Bibra. | 100
100 | Münze von Carthago. | 94.86 | 2.01 | - | 1.5 | 0.12 | Spur | 1.03 | - | 0.48 | - | - | Bibra. | 100
101 | Münze von Carthago. | 92.06 | 3.71 | - | 3.81 | - | 0.11 | Spur | - | 0.31 | - | - | Bibra. | 100
Griechische Statuetten, Geräthe etc. |  | Cu | Sn | Zn | Pb | Ag | Fe | Sb | As | Ni | Co | S
1 | Fragment einer griechichen Waffenrüstung. | 89 | 11 | - | - | - | - | - | - | - | - | - | Klaproth. | 100 |  |  | Klaproth 1815. 87 IV | Cu given as 8.9 by Bibra
2 | Vase. | 86 | 14 | - | - | - | - | - | - | - | - | - | Klaproth. | 100 |  |  | Klaproth 1815. 88 VI | Cu given as 8.6 by Bibra
3 | Metallmasse des Viergespannes von Chio | 99.3 | 0.7 | - | - | - | - | - | - | - | - | - | Klaproth. | 100 |  |  | Klaproth 1815. 89 VII
4 | Statue. Weibliche Figur. | 88.54 | 11.46 | - | - | - | - | - | - | - | - | - | Göbel. | 100 |  |  | Göbel 1842. 1. 4
5 | Blechfragment von Kertsch in der Krimm. | 66.8 | 21.7 | - | 11.36 | - | 0.09 | - | - | - | 0.05 | - | Fellenberg. | 100 |  |  | Fellenberg 1861. IV 80.
6 | Fragment. Gegenstand: Unbestimmbar. | 98 | 0.07 | - | 1.56 | 0.04 | 0.04 | - | - | 0.29 | - | - | Fellenberg. | 100 |  |  | Fellenberg 1861. V 88.
7 | Spiegel. | 62 | 32 | - | 6 | - | - | - | - | - | - | - | Klaproth. | 100 |  |  | Klaproth 1815. 64. VI
8 | Statuette. Weibliche Figur. | 88.51 | 10.13 | - | - | Spur | 1.02 | Spur | - | 0.34 | - | - | Bibra. | 100
9 | Fragment einer Statuette. | 80.91 | 10.13 | 0.31 | 5.25 | - | Spur | - | - | 0.12 | - | Spur | Bibra. | 96.72
10 | Fragment einer Statuette. | 89.96 | 9.22 | - | - | - | 0.44 | Spur | - | 0.38 | - | Spur | Bibra. | 100
11 | Fragment einer Vase. | 87.42 | 10.03 | - | 1.72 | - | 0.33 | - | - | 0.5 | - | - | Bibra. | 100
Aegypten. (Anhang: Nineve) |  | Cu | Sn | Zn | Pb | Ag | Fe | Sb | As | Ni | Co | S
1 | Statuette. Osiris. | 85.82 | 9.05 | - | 4.86 | - | 0.17 | - | - | 0.4 | - |  | Fellenberg. | 100.3 |  |  | Fellenberg 1864. IX 164. | Cu 85.52
2 | Statuette. | 85.06 | 2.75 | - | 10.89 | - | 0.71 | 0.37 | - | 0.4 | - | - | Fellenberg. | 100.18 |  |  | Fellenberg 1864. IX 165. | Sn 2.57
3 | Hohl gegossene Katze, eine Katzenmumie enthaltend. | 82.18 | 6.3 | - | 8.6 | - | 2.92 | - | - | - | - | - | Fellenberg. | 100 |  |  | Fellenberg 1865. X 196. | Pb 8.69?
4 | Dolch. | 85 | 14 | - | - | - | 1 | - | - | - | - | - | Vauquelin. | 100 |  |  | Vauquelin 1826 | Letter from Vauquelin to Passalaqua. See Beauregard 1888 p. 518. 5 objects analysed. Fe c. 1%
5 | Statuette. Osiris. Muthmasslich: Ptolomäer Zeit | 76.83 | 11.23 | - | 11.7 | - | Spur | 0.13 | 0.11 | - | - | - | Bibra. | 100
6 | Statuette. Osiris (?). | 83.07 | 5.55 | - | 11.38 | - | Spur | Spur | - | Spur | - | Spur | Bibra. | 100
7 | Statuette. Sitzende Iris. | 95.3 | 3.9 | Spur | 0.8 | - | - | Spur | - | Spur | - | - | Bibra. | 100
8 | Statuette. (?). | 78.42 | 7.1 | 2.67 | 10.98 | - | Spur | 0.73 | - | 0.1 | - | - | Bibra. | 100
9 | Statuette. Fragment. | 91.73 | 4.55 | - | 3.65 | - | Spur | 0.07 | Spur | Spur | - | Spur | Bibra. | 100
10 | Statuette. Fragment. Nicht vollkommen sicher, ob ächt. | 71.46 | 3.6 | 3.07 | 21.54 | - | 0.08 | 0.1 | - | 0.13 | - | - | Bibra. | 99.98
11 | Fragment, muthmasslich v. einer grösseren Statue. | 81.22 | 2.51 | - | 16 | - | Spur | 0.02 | Spur | 0.25 | - | - | Bibra. | 100
12 | Fragment, muthmasslich Schmuckgegenstand.. | 96.78 | - | 3.2 | Spur | - | 0.02 | Spur | Spur | Spur | - | - | Bibra. | 100
13 | Fragment. Ring. | 78.48 | 10.33 | - | 10.21 | 0.87 | Spur | - | - | 0.11 | - | - | Bibra. | 100
14 | Fragment. Grösserer Ring. Spuren v. Gravirug | 83.84 | 9.03 | - | 7.13 | - | Spur | - | - | Spur | - | - | Bibra. | 100
15 | Gekrümmtes Metallstäbchen | 86.9 | 3.57 | - | 9.46 | - | Spur | 0.07 | - | Spur | - | - | Bibra. | 100
16 | Desgl., aber stärker. | 82.75 | 4.44 | - | 12.21 | - | Spur | 0.2 | - | 0.4 | - | - | Bibra. | 100
17 | Desgl., wellenförmig, gebogen. | 83.5 | 9.13 | - | 7.3 | - | Spur | Spur | Spur | 0.07 | - | - | Bibra. | 100
18 | Blechfragment. Diese und die drei folgenden Nummern aus einem Mumiensarge. | 79.49 | 11.27 | - | 9.13 | Spur | Spur | Spur | Spur | 0.11 | - | - | Bibra. | 100
19 | Blechfragment. Diese und die drei folgenden Nummern aus einem Mumiensarge. | 75.24 | 13.15 | - | 11.4 | - | Spur | - | - | 0.21 | - | Spur | Bibra. | 100
20 | Münze. Ptolomäer - Zeit. | 85.35 | 5.72 | - | 8.62 | - | Spur | 0.1 | 0.21 | Spur | - | - | Bibra. | 100
21 | Münze. Fragment. | 85.61 | 12.16 | - | 2.06 | Spur | Spur | - | - | - | 0.17 | - | Bibra. | 100
22 | Ptolomäus IX. | 84.25 | 15.64 | - | - | - | Spur | - | - | - | Spur | Spur | Phillips. | 99.89 |  |  | Phillips 1852. 9
Nineve. |  | Cu | Sn | Zn | Pb | Ag | Fe | Sb | As | Ni | Co | S
Diese von Fellenberg untersuchten Gegenstände sind aus dem brittischen Museum in London, und wurden von Loyard im nordwestlichen Palaste des alten Nineve ausgegraben.
23 | Graues, dickes Stäbchen. | 88.03 | 0.11 | - | 3.28 | - | 4.06 | 3.92 | 0.6 | - | - | - | Fellenberg. | 100 |  |  | Fellenberg 1866 202
24 | Gekrümmtes Stäbchen. | 86.84 | 12.7 | - | 0.28 | - | Spur | - | - | 0.18 | - | - | Fellenberg. | 100 |  |  | Fellenberg 1866 203
25 | Verzierung eines Hausgeräthes. | 86.99 | 12.33 | - | 0.38 | - | Spur | - | - | 0.3 | - | - | Fellenberg. | 100 |  |  | Fellenberg 1866 204
26 | Randstück einer Schale. | 80.84 | 18.37 | - | 0.43 | - | 0.16 | - | - | 0.2 | - | - | Fellenberg. | 100 |  |  | Fellenberg 1866 205
Aegypten. Nachtrag.
27 | Statuette. Fragment. | 89.66 | 3.23 | - | 7.01 | - | Spur | 0.1 | - | - | - | - | Bibra. | 100
Russland |  | Cu | Sn | Zn | Pb | Ag | Fe | Sb | As | Ni | Co | S
Die Nr.1 bis 11. Aus griechischen Gräbern in der Krimm. Letzte vorchristlichte Jahrhunderte
1 | Bruchstücke einer Beinschiene. | 89.37 | 10.48 | - | Spur | - | Spur | Spur | - | 0.15 | - | - | Bibra. | 100
2 | Bruchstück eines Schuppenpanzers. | 90.1 | 9.07 | 0.52 | Spur | - | 0.21 | Spur | Spur | 0.1 | Spur | - | Bibra. | 100
3 | Pfeilspitzen. a. | 81.69 | 16.38 | - | Spur | - | !! | Spur | - | 1.25 | - | - | Bibra, | 99.32
4 | Desgleischen b. | 87.43 | 12.27 | - | Spur | - | Spur | Spur | - | 0.3 | - | - | Bibra. | 100
5 | Desgleischen c. | 86.52 | 9.13 | - | 4.22 | - | Spur | - | - | 0.13 | - | - | Bibra. | 100
6 | Fingerring. Fragment. | 95.39 | 14.51 | Spur | - | - | Spur | - | - | 0.1 | - | - | Bibra. | 110
7 | Spiegel. Fragment. | 92.65 | 7.1 | Spur | Spur | - | Spur | Spur | - | 0.25 | - | - | Bibra. | 100
8 | Vase. Fragment. | 89.48 | 10 | - | 0.07 | - | Spur | Spur | - | 0.45 | - | - | Bibra. | 100
9 | Fischangel. a. | 82.76 | 3.4 | 13.31 | 0.19 | - | Spur | - | - | 0.34 | - | - | Bibra. | 100
10 | Desgleischen b. | 84.87 | 4.36 | 10.12 | 0.21 | - | Spur | - | - | 0.44 | Spur | - | Bibra. | 100
11 | Fferdegebiss. Fragment. | 76.6 | 21.72 | - | 1.3 | - | Spur | Spur | - | 0.38 | - | - | Bibra. | 100
Die Nr.12 bis 14. Von der Halbinsel Taman, grosse Blisnitza, Grab der Demeter Priesterin. Viertes Jahrhunderte vor Christus.
12 | Pferdeschmuck. Fragmente flacher, schüsselförmige Vierzirungen. | 89.98 | 9 | - | 0.55 | - | Spur | Spur | Spur | 0.34 | 0.13 | - | Bibra. | 100
13 | Pferdeschmuck. a. Fragment wie Nr. 12. | 90.96 | 8.77 | - | Spur | - | Spur | Spur | - | 0.27 | - | Spur | Bibra. | 100
14 | Pferdeschmuck. b. Dünne flache Platte. | 90.34 | 9.43 | - | - | - | !! | 0.081 | - | 0.15 | - | - | Bibra. | 100.001
Nr. 15 bis 16. Von der Halbinsel Taman, grosse Blisnitza, Brandstätte der verbrannten Griechen. Viertes Jahrhunderte vor Christus.
15 | Nägel aus einem Holz-Sarkophage. | 93.45 | 6.04 | - | Spur | - | Spur | 0.22 | - | 0.29 | - | Spur | Bibra. | 100
16 | Geselmolzene Bruchstücke. | Bis auf Spuren von Eisen and Antimon: reines Kupfer. | [10 empty] | Bibra.
Nr. 17 bis 21. Aus einem Grabe in der Nähe des alten Olbia (am.Ausflusse des Borysthenes, des heutigen Dniepr) vorchristliche Zeit.
17a | Schnalle and kleines Bruchstück. Gelber Draht. | 90.59 | - | 8.1 | Spur | - | 1.31 | Spur | - | - | - | - | Bibra. | 100
17b | Desgleichen. Rother Draht. | 98.64 | Spur | - | - | - | 1.28 | 0.08 | - | - | - | - | Bibra. | 100
18 | Delphinförmige Münze, im alten Olbia geprägt | 90.67 | 3.34 | Spur | 5.89 | - | Spur | 0.1 | - | Spur | - | - | Bibra. | 100
19 | Münze, autonome, des alten Olbia. | 91.92 | 0.7 | Spur | 6.55 | - | Spur | 0.83 | - | Spur | - | - | Bibra. | 100
20 | Münze, autonome, des alten Olbia. | 93.66 | 0.68 | - | 4.41 | - | 0.88 | 0.37 | Spur | Spur | - | - | Bibra. | 100
21 | Münze, autonome, des alten Olbia. | 93.94 | 2.48 | 2.12 | 0.97 | - | Spur | 0.41 | - | 0.08 | - | Spur | Bibra. | 100
22 | Bosporische Königsmünze. König Sauromates 175 - 211 n. Chr. | 92.14 | 6.8 | - | 0.73 | - | Spur | Spur | Spur | 0.33 | - | - | Bibra. | 100
Nr. 23 bis 28. Grab eines skythischen Königs, bei Nikopol, am Dniepr. Viertes Jahrhundert vor Christus. | [14 empty] | Au
23 | Hals - Ring. Fragment. | 8.16 | - | - | - | 85.92 | - | - | - | - | - | - | Bibra. | 94.08 | 5.92
24 | Vase. Fragment. | 85.86 | 13.87 | - | Spur | - | Spur | 0.27 | - | Spur | - | - | Bibra. | 100
25 | Pfeilspitzen. a. | 78.24 | 16.26 | - | 5.2 | - | Spur | 0.3 | - | Spur | - | - | Bibra. | 100
26 | Desgleichen. b. | 78.66 | 14.01 | - | 7.21 | - | Spur | Spur | - | 0.12 | - | Spur | Bibra. | 100
27 | Vase. Fragment. | 96.25 | 2.62 | - | 1 | - | Spur | 0.13 | - | Spur | - | Spur | Bibra. | 100
28 | Pferdeschmuck. | 90.89 | 8.9 | Spur | Spur | - | 0.13 | 0.08 | - | Spur | - | - | Bibra. | 100
Nr. 29 bis 38.Grab eines skythischen Königs, bei Alexandropol, am Dniepr. Viertes Jahrhundert vor Christus
29 | Gürtelschnalle. Fragment. | 91.36 | 8.64 | - | - | - | Spur | - | - | Spur | - | - | Bibra. | 100
30 | Pferdeschmuck. Fragment. a. | 61.77 | 3.96 | - | - | 33.82 | 0.09 | 0.13 | - | 0.23 | - | - | Bibra. | 100
31 | Pferdeschmuck. Fragment. b. | 93.68 | 4.71 | - | 1.36 | - | Spur | 0.13 | - | 0.12 | - | - | Bibra. | 100
32 | Desgleichen. c. | 92.65 | 2.35 | - | 4.78 | - | 0.13 | Spur | - | 0.09 | - | - | Bibra. | 100
33 | Pferdeschmuck. | 89.3 | 10 | - | - | - | 0.7 | Spur | - | Spur | - | - | Bibra. | 100
34 | Pferdeschmuck. | 84.02 | 15.98 | - | - | - | Spur | - | - | Spur | - |  | Bibra. | 100
35 | Pferdeschmuck. | 90.76 | 9.17 | - | - | - | Spur | 0.07 | - | Spur | - | - | Bibra. | 100
36 | Pferdegebiss. Fragment. | 82.23 | 15.34 | 2.01 | 0.12 | - | Spur | Spur | Spur | 0.3 | - | - | Bibra. | 100
37 | Pfeilspitze a. | 83.8 | 12.4 | - | 3.8 | - | Spur | - | - | Spur | - | - | Bibra. | 100
38 | Pfeilspitze b. | 82.82 | 10.93 | - | 5.81 | - | Spur | Spur | 0.31 | 0.31 | - | Spur | Bibra. | 100.18
Nr. 39 bis 47. Skythische Gräber am Dniepr. Vorchristliche Zeit.
39 | Pfeilspitzen. a. (Eine mit Fragment von Rorhschaft.) | 89.95 | 7.6 | - | 2.2 | - | Spur | Spur | - | 0.25 | - | - | Bibra. | 100
40 | Pfeilspitze. b. (mit Fragment von Rohrschaft.) | 83.8 | 11.28 | - | 4.8 | - | Spur | 0.12 | - | Spur | - | Spur | Bibra. | 100
41 | Pfeilspitze. c. | 81.9 | 14.5 | - | 3.6 | - | Spur | Spur | - | Spur | - | - | Bibra. | 100
42 | Pferdeschmuck. a. Kleine Glocke mit Oehr. | 86.86 | 12.73 | - | 0.07 | - | Spur | 0.07 | - | 0.27 | - | - | Bibra. | 100
43 | Pferdeschmuck. b. Fragment. | 90.93 | 8.51 | - | - | - | Spur | 0.09 | - | 0.47 | - | Spur | Bibra. | 100
44 | Pferdeschmuck. c. Halbkreisförmiger Ring auf starkes Blech genietet. | 88.09 | 11.56 | - | Spur | - | Spur | Spur | - | 0.35 | - | - | Bibra. | 100
45 | Pfeilspitzen. a. | 77.09 | 15.1 | - | 7.15 | - | Spur | - | - | Spur | - | - | Bibra. | 99.34
46 | Desgleichen. b. | 83.8 | 11.28 | - | 4.8 | - | Spur | 0.12 | - | Spur | - | - | Bibra. | 100
Nr. 47 bis 49. Aus den Ruinen des alten Tanais, an der Mündung des Tanais (Don) wahrscheinlich: Vorchristliche Zeit.
47 | Schmuck. Fragmente Fibula a. | 87.4 | 12.3 | - | 0.3 | - | Spur | Spur | - | Spur | - | Spur | Bibra. | 100
48 | Fibula b. | 88 | 11.8 | - | 0.2 | - | Spur | Spur | - | Spur | - | - | Bibra. | 100
49 | Ring c. | 91 | - | 9 | Spur | - | Spur | Spur | - | Spur | - | - | Bibra. | 100
Nr. 50 bis 52. Gefunden bei Nowo-Tscherkask, am Don in der Nähe des alten Tanais. Nicht über das zweite Jahrhundert nach Chr. zurückweichend.
50 | Bruchstücke von Gefässen. Fragment a. . | 91.55 | 7.86 | - | 0.51 | - | Spur | Spur | - | 0.08 | - | - | Bibra. | 100
51 | Desgleichen. Fragment b. | 91.58 | 8.42 | - | Spur | - | Spur | Spur | - | Spur | - | Spur | Bibra. | 100
52 | Desgleichen. Fragment c. | 91.28 | 7.8 | - | 0.1 | - | 0.72 | - | - | 0.1 | - | - | Bibra. | 100
Nr. 53 bis 56. Aus einem Grabe am Jenissei in Sibirien. Unbestimte Zeit.
53 | Bruchstücke eines Geräthes. Dreieckige Spange a. | 94.95 | 4.96 | - | Spur | - | Spur | 0.09 | - | Spur | - | - | Bibra. | 100
54 | Bruchstücke eines Geräthes. Blechröhrchen b. | 85.06 | 4.71 | 9 | Spur | - | Spur | 0.03 | - | 1.2 | - | - | Bibra. | 100
55 | Bruchstücke eines Geräthes. Rundes massives Stäbchen c. | 84.9 | 3.5 | 10.15 | 1.02 | - | 0.2 | Spur | - | 0.23 | - | - | Bibra. | 100
56 | Knopf aus einem Grabe am Irtysch in Siberien | 89.25 | 9.24 | - | 1.2 | - | Spur | 0.08 | - | 0.23 | - | - | Bibra. | 100
Nr. 57 bis 63. Aüs Gräbern im Gouvernement Wladimir. Zehntes und Elftes Jahrhundert nach Christus
57 | Schmuck. Armring a. | 88.4 | 4.36 | 6.66 | 0.5 | - | Spur | 0.08 | - | Spur | - | - | Bibra. | 100
58 | Fingerring b. | 88.3 | 4.28 | 7.27 | Spur | - | Spur | 0.05 | - | 0.1 | - | - | Bibra. | 100
59 | Fingerring c. | 88.86 | 5 | 6.14 | Spur | - | Spur | Spur | - | Spur | - | - | Bibra. | 100
60 | Ring. (Fingerring ?) | 89.08 | 6.04 | 4.6 | Spur | - | Spur | 0.11 | Spur | 0.17 | - | - | Bibra. | 100
61 | Kleiderschmuck. Gehänge a. | 93.38 | 4.36 | 2.22 | Spur | - | Spur | 0.04 | - | Spur | Spur | - | Bibra. | 100
62 | Gehänge b. | 82.73 | 11.2 | 3.87 | 2.2 | - | Spur | Spur | - | Spur | - | Spur | Bibra. | 100
63 | Ring c. | 88.25 | 4.53 | 4.33 | 2.78 | - | Spur | Spur | - | Spur | - | - | Bibra. | 99.89
64 | Agraffe aus Sibirien (durch H.Oberst v. Gaming erhalten.) | 92.04 | 2.94 | 2.93 | 1.02 | - | 0.72 | 0.1 | - | 0.25 | - | Spur | Bibra. | 100
65 | Münze aus Olbia, aus dem Dorpater Museum | 90 | 9.82 | - | Spur | - | - | - | - | - | - | - | Göbel | 99.82 |  |  | Göbel 1842. 2. 11
66 | Münze aus Olbia, aus dem Dorpater Museum | 94 | 5.89 | - | Spur | - | - | - | - | - | - | - | Göbel | 99.89 |  |  | Göbel 1842. 2. 12
67 | Münze aus Olbia, aus dem Dorpater Museum | 98 | 1.75 | - | Spur | - | - | - | - | - | - | - | Göbel | 99.75 |  |  | Göbel 1842. 2. 13
Legirungen, welche in den Russisechen Ostseegouvernements gefunden wordden sind
68 | Grosser Handring. | 73.5 | 2.75 | 19.5 | 4.25 | [7 empty] | Göbel | 100 |  |  | Göbel 1842. 13. 1
69 | Kleinerer Handring. | 75.5 | 2.5 | 18.25 | 3.5 | [7 empty] | Göbel | 99.75 |  |  | Göbel 1842. 13. 2
70 | Fibula. | 78.18 | 1.64 | 16.13 | 4.03 | [7 empty] | Göbel | 99.98 |  |  | Göbel 1842. 13. 3
71 | Bronze- Perlen. | 78.14 | 2.36 | 17.25 | 1.25 | [7 empty] | Göbel | 99 |  |  | Göbel 1842. 13. 4
72 | Bronze - Draht. | 85.75 | 4.78 | 7.5 | 1.5 | [7 empty] | Göbel | 99.53 |  |  | Göbel 1842. 13. 5
73 | Dolcb. | 78.75 | 1.25 | 18.5 | 0.75 | [7 empty] | Göbel | 99.25 |  |  | Göbel 1842. 13. 6
74 | Handring. | 80.3 | 0.75 | 15.4 | 3.51 | [7 empty] | Göbel | 99.96 |  |  | Göbel 1842. 13. 7
75 | Fibula. | 78.3 | 2.12 | 18.36 | 0.14 | [7 empty] | Göbel | 98.92 |  |  | Göbel 1842. 13. 8
76 | Kette. | 79.13 | 2.04 | 17.36 | 1.42 | [7 empty] | Göbel | 99.95 |  |  | Göbel 1842. 13. 9
77 | Gewundener Bronze - Draht. | 82.55 | 10.39 | 6.34 | 0.6 | [7 empty] | Göbel | 99.88 |  |  | Göbel 1842. 13. 10
78 | Handring. | 79.5 | 0.75 | 18.5 | 0.25 | [7 empty] | Göbel | 99 |  |  | Göbel 1842. 13. 11
79 | Handring. | 79 | 1.75 | 19.25 | 1.25 | [7 empty] | Göbel | 101.25 |  |  | Göbel 1842. 13. 12
80 | Fibula. | 79.5 | 1.25 | 19 | 0.75 | [7 empty] | Göbel | 100.5 |  |  | Göbel 1842. 13. 13
81 | Bronz-Kette (in Wolle gewebt.) | 78.5 | 1.83 | 19.19 | 0.75 | [7 empty] | Göbel | 100.27 |  |  | Göbel 1842. 13. 14
82 | Bronz-Kette (in Wolle eingewebt.) | 77.75 | 1.25 | 19.5 | 0.5 | [7 empty] | Göbel | 99 |  |  | Göbel 1842. 13. 15
83 | Ringe (in Wolle eingewebt.) | 77.5 | 1.5 | 20 | 1 | [7 empty] | Göbel | 100 |  |  | Göbel 1842. 13. 16
84 | Desgleichen. | 78.25 | 1.5 | 18.25 | 0.75 | [7 empty] | Göbel | 98.75 |  |  | Göbel 1842. 13. 17
85 | Grosser Ring von einer Fibula von Hufeisenform. | 65 | 4.29 | 15.62 | 14.93 | [7 empty] | Göbel | 99.84 |  |  | Göbel 1842. 13. 18
86 | Fibula. | 83.5 | - | 13.35 | 3.19 | [7 empty] | Göbel | 100.04 |  |  | Göbel 1842. 13. 19
87 | Einfache Kette. | 91 | - | 9 | - | [7 empty] | Göbel | 100 |  |  | Göbel 1842. 13. 20
88 | Wage mit Gewichten. Wagebalkan. | 76.5 | 2.45 | 20.3 | Spur | [7 empty] | Göbel | 99.25 |  |  | Göbel 1842. 13. 21a
89 | Wage mit Gewichten. Wagschalen. | 76.45 | 3.51 | 20.03 | Spur | [7 empty] | Göbel | 99.99 |  |  | Göbel 1842. 13. 21b
90 | Wage mit Gewichten. Wagschalen. | 79.45 | 2.25 | 16.95 | 1.31 | [7 empty] | Göbel | 99.96 |  |  | Göbel 1842. 13. 21c
91 | Wage mit Gewichten. Gewichte. | 80.59 | Spur | 13.86 | 5.25 | [7 empty] | Göbel | 99.7 |  |  | Göbel 1842. 13. 21d
92 | Brustnadel. | 74.25 | 3.68 | 17.42 | 4.65 | [7 empty] | Göbel | 100 |  |  | Göbel 1842. 13. 22
Vom Altai
93 | Fragment eines Sarges. | 80.27 | 19.66 | - | - | [7 empty] | Göbel | 99.93 |  |  | Göbel 1842. 3. 17
94 | Desgleichen. | 73 | 26.74 | - | - | [7 empty] | Göbel | 99.74 |  |  | Göbel 1842. 3. 18
Aus Siberien (Nachtrag).
95 | Messer. Von 13 C. M. Länge and 14-20 M. M. Breite | 99 | 0.32 | - | - | - | 0.34 | - | - | - | - | - | Struve. | 99.66 |  |  | See Jahrsbericht über die Fortschritte der reinen, pharmazeutischen und technischen Chmi, Physik, Mineralogie und Geologie. 1866 (1868) p. 841.
96 | Messer. Fragment, gelblichroth. | 90.2 | 9.64 | - | - | - | 0.05 | - | - | - | - | - | Struve. | 99.89 |  |  | See Jahrsbericht über die Fortschritte der reinen, pharmazeutischen und technischen Chmi, Physik, Mineralogie und Geologie. 1866 (1868) p. 841.
97 | Gebogenes Messer. 16 C. M. lang, 11 bis 16 M. M breit. | 88.67 | 10.1 | - | - | - | 0.28 | - | - | - | - | - | Struve. | 99.05 |  |  | See Jahrsbericht über die Fortschritte der reinen, pharmazeutischen und technischen Chmi, Physik, Mineralogie und Geologie. 1866 (1868) p. 841.
98 | Messer. 13 C. M. lang, 11 M. M. breit. | 93 | 6.35 | - | - | - | 0.18 | - | - | - | - | - | Struve. | 99.53 |  |  | See Jahrsbericht über die Fortschritte der reinen, pharmazeutischen und technischen Chmi, Physik, Mineralogie und Geologie. 1866 (1868) p. 841.
99 | Schmuckgegenstand, dunkle Farbe, feinkörn., grauer Br. Höchst br. | 89.7 | 0.63 | - | - | - | 9.1 | - | - | - | - | - | Struve. | 99.43 |  |  | See Jahrsbericht über die Fortschritte der reinen, pharmazeutischen und technischen Chmi, Physik, Mineralogie und Geologie. 1866 (1868) p. 841.
[8 empty] | Ni | Co | Sb | As
Deutschland and Oesterreich. | [7 empty] | Sb | As | Ni | Co |  | Analytiker | Sum
Schleswig. Holstein | [10 empty] | Changed order of colums to match running head
1 | Fibula. Sieverstadt bei Flensburg. | 87.69 | 10.68 | - | 1.3 | - | 0.33 | - | - | - | - | - | Fellenberg. | 100 |  |  | Fellenberg 1861. V 96.
2 | Ring. Fragment. Bordesholm (Holstein.) | 89.44 | 9.88 | Spur | - | - | 0.4 | - | Spur | 0.28 | 0.28 | Spur | Wibel. | 100.28 |  |  | Wibel 1863. p. 16 | Fe+Al 0.4 Ni+Fe 0.28 No Zn, As, Co, S
3 | Ring. Fragment. Bordesholm (Holstein.) | 82.02 | 17.15 | Spur | - | - | 0.83 | - | Spur | 0.83 | 0.83 | Spur | Wibel. | 101.66 |  |  | Wibel 1863. p. 17 | "Verlust, Fe, Al, Ni 0.83". No Zn, As, Co, S
4 | Draht, halbkreisförmig. Holstein. | 84.61 | 12.13 | Spur | 2.71 | - | 0.12 | Spur | - | 0.43 | - | Spur | Bibra. | 100
5 | Draht, gewunden. Holstein. | 92.12 | 7 | - | - | - | 0.53 | - | - | 0.35 | Spur | Spur | Bibra. | 100
Mecklenburg. Pommern. Brandenburg.
6 | Armring. Prislich. | 86.9 | 13.1 | - | - | - | - | - | - | - | - | - | Santen u. Lisch. | 100 |  |  | v. Santen u. Lisch 1844. 2
7 | Streitaxt. Hausdorf. | 74.8 | 24.08 | - | - | 1.12 | - | - | - | - | - | - | Santeu n. Lisch. | 100 |  |  | v. Santen u. Lisch 1844. 12
8 | Armring. Ludwigslust. | 89.44 | 6.32 | - | 4.24 | - | - | - | - | - | - | - | Santen u. Lisch. | 100 |  |  | v. Santen u. Lisch 1844. 14
9 | Beschlag zu einem Gefässe. | 83.6 | 10.8 | - | 5.6 | - | - | - | - | - | - | - | Santen u. Lisch. | 100 |  |  | v. Santen u. Lisch 1844. 13
10 | Armring. Gegossen. Ludwigslust. | 84.79 | 10.72 | - | 3.6 | 0.06 | 0.16 | - | - | 0.67 | - | - | Fellenberg. | 100 |  |  | Fellenberg 1863. VII 136.
11 | Wagenbecken. Peccatel. | 87.2 | 12.75 | - | - | - | 0.05 | - | - | - | - | - | Fellenberg. | 100 |  |  | Fellenberg 1861. V 81.
12 | Kopfring. Peccatel. | 86.47 | 12.78 | - | 0.2 | - | 0.12 | - | - | 0.43 | - | - | Fellenberg. | 100 |  |  | Fellenberg 1863. VII 123.
13 | Gewundener Halsring. Peccatel. | 87.47 | 11.89 | - | - | - | 0.15 | - | - | 0.39 | - | - | Fellenberg. | 99.9 |  |  | Fellenberg 1863. VII 124. | Ni 0.49
14 | Ring. Peccatel. | 88.37 | 11.15 | - | - | - | 0.11 | - | - | 0.37 | - | - | Fellenberg. | 100 |  |  | Fellenberg 1863. VII 125.
15 | Schwert. Dabel. | 87.47 | 11.24 | - | 0.52 | - | 0.32 | - | - | 0.45 | - | - | Fellenberg. | 100 |  |  | Fellenberg 1863. VII 126.
16 | Handring. Dabel. | 87.56 | 11.91 | - | - | - | 0.25 | - | - | 0.28 | - | - | Fellenberg. | 100 |  |  | Fellenberg 1863. VII 127.
17 | Kopfring. Dabel. | 91.35 | 8.52 | - | - | - | 0.06 | - | - | 0.07 | - | - | Fellenberg. | 100 |  |  | Fellenberg 1863. VII 128.
18 | Armring. Lehsen. | 87.71 | 11.89 | - | - | - | 0.14 | - | - | 0.26 | - | - | Fellenberg. | 100 |  |  | Fellenberg 1863. VII 129.
19 | Handberge. (Ring - Fragment.) Pisede | 88.71 | 10.62 | - | - | - | 0.11 | - | - | 0.56 | - | - | Fellenberg. | 100 |  |  | Fellenberg 1863. VII 130.
20 | Schmuckkästchen mit Deckel. Sandkrug | 86.52 | 12.96 | - | - | - | 0.17 | - | - | 0.35 | - | - | Fellenberg. | 100 |  |  | Fellenberg 1863. VII 131.
21 | Gefäss. Fragment. Weisin. | 87.79 | 10.15 | - | 1.57 | - | 0.21 | - | - | 0.28 | - | - | Fellenberg. | 100 |  |  | Fellenberg 1863. VII 132.
22 | Kupferne Krone. Assmannshausen. | 95.66 | 1.63 | - | 0.14 | - | 2.33 | - | - | 0.24 | - | - | Fellenberg. | 100 |  |  | Fellenberg 1863. VII 133.
23 | Getriebenes Bronzegefässe. Ruchow. | 84.36 | 15.14 | - | - | - | 0.5 | - | - | - | - | - | Fellenberg. | 100 |  |  | Fellenberg 1863. VII 134.
24 | Armring. Ludwigslust. | 84.79 | 10.72 | - | 3.6 | 0.06 | 0.16 | - | - | 0.67 | - | - | Fellenberg. | 100 |  |  | Fellenberg 1863. VII 136. | In twice
25 | Hefteln. Fragmente. Hagenow. | 88.37 | 1.46 | 9.6 | 0.31 | 0.07 | 0.19 | - | - | - | - | - | Fellenberg. | 100 |  |  | Fellenberg 1863. VII 137.
26 | Desgleichen. Wotenitz. | 85.1 | 14.32 | - | 0.09 | 0.01 | 0.16 | - | - | 0.32 | - | - | Fellenberg. | 100 |  |  | Fellenberg 1863. VII 138.
27 | Desgleichen. Pritzier. | 93.54 | 5.56 | - | 0.56 | - | 0.22 | - | - | 0.12 | - | - | Fellenberg. | 100 |  |  | Fellenberg 1863. VII 139.
28 | Spiralhefelfeder. Cammin. | 80.3 | 2.85 | 16.31 | 0.16 | - | 0.38 | - | - | - | - | - | Fellenberg. | 100 |  |  | Fellenberg 1863. VII 140.
29 | Schwert. Tarnow. | 84.16 | 15.84 | - | - | - | - | - | - | - | - | - | Santen u. Lisch. | 100 |  |  | v. Santen u. Lisch 1844. 2
30 | Schwert. Schönhof. | 85 | 15 | - | - | - | - | - | - | - | - | - | Hünefeld. u. Picht. | 100 |  |  | Hünefeld. u. Picht 1827. 1 | Cu 82.17 Sn 14.57
31 | Schwert. Quoltiz. | 84.8 | 15.2 | - | - | - | - | - | - | - | - | - | Hünefeld. u. Picht. | 100 |  |  | Hünefeld. u. Picht 1827. 3
32 | Schwert. ? | 89 | 11 | - | - | - | - | - | - | - | - | - | Klaproth | 100 |  |  | Klaproth 1815. 76 VII 1.
Hannover. Oldenburg, Anhalt
33 | Unterarmring. Rützlingen. Hannover | 89.92 | 9.61 | - | 0.42 | 0.05 | - | - | - | - | - | - | Bodemann. | 100 |  |  | v. Estorff 1846. pp. 74-75 | Cu 89.97 No Ag (missing primary source?)
34 | Lanzenspitze. Böddenstedt. Hannover | 87.39 | 12.57 | Spur | Spur | 0.04 | Spur | - | - | - | - | - | Bodemann. | 100 |  |  | v. Estorff 1846. pp. 74-76 | Cu 87.43 No Ag (missing primary source?)
35 | Bronzekopf einer eisernen Nadel. Molzen. Hannover. | 83.89 | 6.38 | - | - | 0.04 | - | - | - | - | - | - | Bodemann. | 90.31 |  |  | v. Estorff 1846. pp. 74-77 | Cu 83.93 Pb 9.69 No Ag (missing primary source?)
36 | Grosse Spirale. Lüneburg. Hannov. | 88.9 | 10.22 | - | 0.1 | - | Spur | Spur | - | 0.78 | - | Spur | Bibra. | 100
37 | Schmuckschildchen. Landdrostei Lüneburg. Hannover. | 87.05 | 7.86 | 5 | Spur | - | Spur | Spur | - | 0.09 | - | - | Bibra. | 100
38 | Bucket. Landdr. Lüneburg. Hannover. | 80.36 | 9.17 | - | Spur | - | Spur | - | - | 0.47 | - | - | Bibra. | 90
39 | Schwertklinge. Fragment. Landdr. Hannover. | 83.74 | 15.11 | - | Spur | - | Spur | Spur | - | 1.15 | - | Spur | Bibra. | 100
40 | Armring. Landdr. Osnabrück. | 87.07 | 12.51 | - | Spur | - | Spur | Spur | - | 0.62 | - | - | Bibra. | 100.2
41 | Halsring, gewunden. Landdr. Hildesheim. | 85.2 | 12.8 | - | - ! | - | Spur | Spur | - | 2 | - | - | Bibra. | 100
42 | Gefäss. Fragment. Landdr. Hildesheim. | 82.73 | 17.2 | - | - ! | - | Spur | Spur | - | 0.07 | - | Spur | Bibra. | 100
43 | Grosser Spiralring. Landdr. Hildesheim. | 92.69 | 7 | - | - ! | - | Spur | - | - | 0.31 | - | Spur | Bibra. | 100
44 | Gefäss. Fragment. Stade. | 82.85 | 3.02 | 12.87 | 0.93 | - | 0.33 | Spur | - | Spur | - | - | Bibra. | 100
45 | Fibula. Fragment. Stade. | 87.19 | 1.01 | 9.7 | 0.7 | - | 1.1 | - | - | 0.3 | - | - | Bibra. | 100
46 | Armring. Fragment. Landdr. Lüneburg. | 84.08 | 15.72 | - | - ! | - | Spur | - | - | 0.2 | - | - | Bibra. | 100
47 | Diadem. Fragment. Landdr. Lüneburg. | 86.1 | 13.5 | - | Spur | - | Spur | Spur | - | 0.4 | - | - | Bibra. | 100
48 | Armring. Fragment. Landdr. Lüneburg. | 90.33 | 7.86 | - | Spur | - | 1.4 | - | - | 0.41 | - | - | Bibra. | 100
49 | Armring. Fragment. Landdr. Lüneburg. | 95.91 | 3 | - | 0.88 | - | Spur | Spur | - | 0.21 | - | Spur | Bibra. | 100
50 | Schwertklinge. Fragment. Landdr. Lüneburg. | 71.47 | 28.3 | - | - ! | - | Spur | Spur | Spur | 0.23 | - |  | Bibra. | 100
51 | Grosser Spiralarmring, Landdr. Osnabrück | 86.5 | 11.72 | - | Spur | - | Spur | Spur | - | 1.78 | - | Spur | Bibra. | 100
52 | Lanzenspitze, Tülle. Landdr. Lüneburg. | 83.81 | 15.72 | - | Spur | - | Spur | - | - | 0.47 | - | Spur | Bibra. | 100
53 | Grosser Armring. Fragm. Landdr. Lüneburg. | 89.13 | 10.54 | - | Spur | - | Spur | Spur | - | 0.33 | - | - | Bibra. | 100
54 | Buckel. Landdr. Lüneburg, | 88.16 | 10.91 | - | Spur | - | Spur | Spur | Spur | 0.93 | - | - | Bibra. | 100
55 | Grosses Gefäss. Fragm. Landdr.Lüneburg. | 97 | 3 | - | - ! | - | Spur | - | - | Spur | - | - | Bibra. | 100
56 | Armring. Fragm. Landdr. Hannover | 85.33 | 14.22 | - | - ! | - | Spur | Spur | - | 0.45 | Spur | - | Bibra. | 100
57 | Grosses Geffäss. Fragm. Stade. | 75.7 | 3.14 | 19.05 | 0.88 | - | 0.93 | Spur | - | 0.93 | - | - | Bibra. | 100.63
58 | Rohe Statuette. Greveshausen. | 92.58 | 6.33 | - | 1.09 | - | 0.99 | - | - | - | - | - | Künzel. | 100.99 |  |  | Erdmann 1857. 1 | No Pb. Cu 92.585 Sn 6.329 Fe 0.994
Oldenburg
59 | Statuette. Löhnigan. | 85.41 | 12.13 | - | - | - | 0.61 | - | - | - | - | - | Künzel. | 98.15 |  |  | Erdmann 1857. 2 | Cu 85.412 Sn 12.127 Pb 1.089 Fe 0.615
60 | Muschelörmige Waffe. Bei Bremen. | 91.91 | 6.85 | - | - | - | 0.44 | - | - | - | - | - | Künzel. | 99.2 |  |  | Erdmann 1857. 3 | Cu 91.908 Sn 6.846 Fe 0.436
61 | Lanzenapitze. Bei Schiffstedt. | 90.56 | 8.23 | - | - | - | 0.28 | - | - | - | - | - | Künzel. | 99.07 |  |  | Erdmann 1857. 4 | Cu 90.565 Sn 8.233 Fe 0.281
62 | Ring. Zerbst. Anhalt. | 88.63 | 11.3 | - | Spur | - | 0.07 | - | - | Spur | - |  | Bibra. | 100
63 | Ring. Zerbst. | 91.45 | 6 | 1.9 | 0.21 | - | Spur | - | - | 0.44 | - | Spur | Bibra. | 100
64 | Kleinerer Ring. Zerbst. | 83.26 | 13.62 | 2.66 | Spur | - | Spur | 0.1 | - | 0.34 | - | 0.02 | Bibra. | 100
65 | Ring. Zerbst. | 86.44 | 10.4 | 3.12 | Spur | - | Spur | - | - | 0.04 | Spur | Spur | Bibra. | 100
66 | Ring. Zerbst. | 88.85 | 10.03 | 0.62 | Spur | - | Spur | - | - | 0.5 | - | - | Bibra. | 100
67 | Ring. Zerbst. | 86.9 | 10.7 | 2.4 | Spur | - | Spur | Spur | - | Spur | - | Spur | Bibra. | 100
68 | Ring. Zerbst. | 81.64 | 13.1 | 3.99 | 0.97 | - | Spur | - | - | 0.2 | - | 0.1 | Bibra. | 100
69 | Dünnes Blech. Zerbst. | 86.23 | 13.36 | - | Spur | - | Spur |  | - | 0.39 | Spur | 0.02 | Bibra. | 100
70 | Gewundener Draht. Zerbst. | 90.39 | 7.4 | 1.71 | Spur | - | 0.1 | - | - | 0.4 | - | Spur | Bibra. | 100
71 | Rippenförmige, grössere Spange. Zerbst. | 95.74 | - | 3.71 | - ! | - | Spur | - | - | 0.5 | - | 0.05 | Bibra. | 100
Rheinlande, Nassau, Hessen.
72 | Gefäss. Wahlstadt bei Mannheim. | 96.06 | 3.58 | - | - | - | 0.17 | - | - | 0.19 | - | - | Fellenberg. | 100 |  |  | Fellenberg 1863. VIII 141.
73 | Gefäss. Mannheim. | 84.11 | 10.73 | 3.75 | 0.88 | - | 0.25 | - | - | 0.28 | - | - | Fellenberg. | 100 |  |  | Fellenberg 1863. VIII 142.
74 | Halskette. Flohnheim. | 98.19 | 0.12 | - | - | 0.9 | 0.17 | 0.62 | - |  | - | - | Fellenberg. | 100 |  |  | Fellenberg 1863. VIII 144.
75 | Ringstück. Langenlonsheim. | 87.1 | 10.22 | - | 1.5 | - | 0.16 | - | - | 1.02 | - | - | Fellenberg. | 100 |  |  | Fellenberg 1863. VIII 145.
76 | Armspange. Blödesheim. | 89 | 10.15 | - | - | - | 0.12 | - | - | 0.73 | - | - | Fellenberg. | 100 |  |  | Fellenberg 1863. VIII 146.
77 | Armring. Mainz. | 85.76 | 13.22 | - | 0.5 | - | 0.16 | - | - | 0.36 | - | - | Fellenberg. | 100 |  |  | Fellenberg 1863. VIII 147.
78 | Blechstück. Worms. | 80.17 | 15.17 | - | 1.98 | - | 0.2 | - | - | 2.48 | - | - | Fellenberg. | 100 |  |  | Fellenberg 1863. VIII 148.
79 | Gefäss. Worms. | 77.79 | 4.67 | 15.78 | 1.27 | 0.12 | 0.37 | - | - |  | - | - | Fellenberg. | 100 |  |  | Fellenberg 1863. VIII 149.
80 | Gurtschnalle. Worms. | 81.81 | 1.59 | 14.61 | 1.86 | - | 0.13 | - | - |  | - | - | Fellenberg. | 100 |  |  | Fellenberg 1863. VIII 150.
81 | Blech. (Diese and die folgende 7 Nummern, am Rhein gefunden, habe ich von Herrn Hofantiquar Pickert erhalten). | 93.29 | - | 3 | Spur | 2.25 | Spur | 0.11 | - | 0.57 | - | Spur | Bibra. | 99.22
82 | Blech. | 88.52 | 0.78 | 11 | - | - | 0.15 | - | - | 0.33 | Spur | - | Bibra. | 100.78
83 | Röhrchen. | 90.83 | Spur | 9.09 | Spur | - | 0.08 | - | - | Spur | - | Spur | Bibra. | 100
84 | Ringförmiges Metallstück. | 76.76 | 7.86 | 10 | 4.88 | - | Spur | Spur | - | 0.36 | Spur | 0.14 | Bibra. | 100
85 | Aehnlich wie das vorige. | 92.51 | 5.24 | 1.66 | Spur | 0.28 | Spur | 0.31 | Spur | Spur | - | - | Bibra. | 100
86 | Blechstück. | 90.03 | Spur | 9.47 | - | - | Spur | - | - | 0.5 | - | - | Bibra. | 100
87 | Blechstück.Schmuckgegenstand. | 80.94 | - | 17.65 | 1 | - | Spur | - | - | 0.41 | - | - | Bibra. | 100
88 | Gewundenes Stäbchen. | 85.63 | - | 12.3 | - | 0.98 | 0.73 | Spur | - | 0.53 | - | - | Bibra. | 100.17
89 | Vase, Fragment. In Hessen gefunden. | 85.15 | 13.87 | 0.58 | - | Spur | 0.4 | - | - | - | - | - | Bibra. | 100
Thuringen
90 | ? Merseburg. | 92.42 | 7.21 | - | - | - | 0.14 | - | - | - | - | - | Seyffarth. | 99.77 |  |  | Seyffarth 1826. p. 95 | Sch. Sp. Berlust 0.23
91 | ? Meiningen, Henneburg. | 83.76 | 8.02 | - | - | - | - | 8.22 | - | - | - | - | Fr. Jahn. | 100 |  |  | Jahn 1838. p. 339
Sachsen, Böhmen; Schliesien.
92 | Schwert. Iinec. Böhmen. | 92.9 | 6.7 | - | - | - | 0.2 | - | - | - | - | - | Liebich. | 99.8 |  |  | Wocel 1854. III | Liebig
93 | Armring. Iinec. | 92.72 | 6.44 | - | - | - | 0.84 | - | - | - | - | - | Görgey. | 100 |  |  | Wocel 1854. IV
94 | Kelt. Sarka. | 90.21 | 9.03 | - | - | - | 0.74 | - | - | - | - | - | Hlasiwetz. | 99.98 |  |  | Wocel 1854. V | Fe 0.75
95 | Spange. Zelenic. | 79.65 | 9.32 | - | 7.67 | - | 2.96 | - | - | - | - | - | Liebich. | 99.6 |  |  | Wocel 1854. VII
96 | Kessel. Padomkl. | 70.1 | 5.8 | - | 23.83 | - | Spur | - | - | - | - | - | Quadrat. | 99.73 |  |  | Wocel 1854. VIII
97 | Paalstab. Icinives. | 94.7 | 4.7 | - | - | - | 0.26 | - | 0.31 | - | - | 0.31 | Hawranek. | 100.28 |  |  | Hawranek 1853. c | As 0.14 Sch. 0.17
98 | Paalstab. Tuban. | 92.4 | 5.2 | - | - | - | 0.42 | - | 1.72 | - | - | 1.72 | Hawranek. | 101.46 |  |  | Hawranek 1853. d | As 1.39 Sch. 0.33
99 | Ring. Stockau. | 87.1 | 11.64 | - | - | - | 0.24 | - | 0.33 | - | - | 0.33 | Hawranek. | 99.64 |  |  | Hawranek 1853. e | No As
100 | ? Ploskowie. | 94.63 | 4.31 | - | - | 0.65 | 0.41 | - | - | - | - | - | Stolba. | 100 |  |  | Stolba 1867. 2 (?) | Cu 94.62 Sn 4.3
101 | Paalstab. Sobenic. | 94.5 | 4.69 | - | - | 0.65 | 0.14 | - | - | - | - | Spur | Stolba. | 99.98 |  |  | Stolba 1867. 1
102 | Paalstab. Sobenic. | 94.62 | 4.3 | - | - | 0.65 | 0.4 | - | - | - | - | Spur | Stolba. | 99.97 |  |  | Stolba 1867. 2
103 | Ring. Linec. | 90.04 | 8.54 | - | 0.45 | - | 0.37 | - | - | - | - | Spur | Stolba. | 99.4 |  |  | Stolba 1867. 3 | Sn 8.57
104 | Schwert. Roztok. | 88.06 | 11.21 | - | - | - | 0.3 | - | - | - | - | 0.64 | Stolba. | 100.21 |  |  | Stolba 1867. 4
105 | Ring. Svobodné dvory. | 91.8 | 7.73 | - | - | - | Spur | - | - | - | - | Spur | Stolba. | 99.53 |  |  | Stolba 1867. 5
106 | Schwert. Zvolenoves. | 88.74 | 8.73 | - | 1.48 | - | 1.07 | - | - | - | - | 0.34 | Stolba. | 100.36 |  |  | Stolba 1867. 6 | Sn 8.37
107 | Ring. Tesenov. | 86.02 | 11.51 | - | 2.36 | - | 0.21 | - | - | - | - | Spur | Stolba. | 100.1 |  |  | Stolba 1867. 7
108 | Ring. Tuban. | 72.49 | 10.55 | - | 36.61 | - | 0.35 | - | - | - | - | Spur | Stolba. | 120 |  |  | Stolba 1867. 8
109 | Ring. Okor. | 83.64 | 10.66 | - | 5.47 | - | 0.23 | - | - | - | - | Spur | Stolba. | 100 |  |  | Stolba 1867. 9
110 | Fragment. ? | 90.05 | 9.56 | - | - | - | 0.39 | - | - | - | - | Spur | Stolba. | 100 |  |  | Stolba 1867. 10
Bayern. Baden.
Die zunächst folgenden Nummern 111 bia 117 habe ich vom Herrn Bergrath etc. Dr. Gümbel in München erhalten.
111 | Armring. Weltenburg. Bayern. | 94.92 | 3.74 | - | Spur | - | 1.02 | - | - | 0.82 | - | - | Bibra. | 100.5
112 | Armring. Amburg. | 85.37 | 10.46 | 4 | - ! | - | Spur | Spur | - | 0.17 | - | Spur | Bibra. | 100
113 | Blechverzierung. Natterndorf. | 76.37 | 18.86 | 4 | 0.55 | - | Spur | 0.22 | - | Spur | - | - | Bibra. | 100
114 | Armring. Höhle bei Neuhaus. | 95.05 | 3.12 | Spur | 0.72 | - | 0.8 | - | - | 0.3 | - | Spur | Bibra. | 99.99
115 | Blechverzierung. Neumark. | 80.14 | 15.46 | 3.28 | 1.12 | - | Spur | - | - | Spur | - | - | Bibra. | 100
116 | Nadel. Pegniz. | 88.33 | 10.8 | 0.87 | - | - | - | - | - | Spur | - | - | Bibra. | 100
117 | Nadel. Parsberg. | 90.79 | 8.2 | - | - | - | 0.91 | Spur | - | 0.1 | - | Spur | Bibra. | 100
Die folgenden 5 Nummern aus den Gräbern bei Grosswallstadt, ohnweit Aschaffenburg, habe von H. Lehrer Nunn ehalten
118 | Ring, rund. Grosswallstadt. Bayern. | 89.22 | 9.74 | - | 0.41 | - | 0.23 | Spur | - | 0.4 | - | Spur | Bibra. | 100
119 | Grösserer Ring, rund. Grosswallsstadt. | 88.35 | 9.4 | - | 1.66 | - | 0.59 | - | - | Spur | - | Spur | Bibra. | 100
120 | Desgleichen, oval. Grosswallstadt. | 90.72 | 8.8 | - | 0.18 | - | Spur | - | - | 0.19 | - | 0.11 | Bibra. | 100
121 | Spirale. Grosswallstadt. | 91.2 | 8.22 | - | 0.23 | - | Spur | - | - | 0.35 | - | Spur | Bibra. | 100
122 | Stäbchen, rund. Grosswallstadt. | 90.12 | 9.01 | - | 0.21 | - | 0.41 | Spur | - | 0.22 | - | Spur | Bibra. | 99.97
123 | Draht mit Oehr. Schwebheim bei Schweinfurt. | 86.86 | 8.62 | 4.28 | Spur | - | Spur | Spur | - | 0.24 | - | - | Bibra. | 100
124 | Draht, scheubenförmig gewunden.Schwebheim. | 86.08 | 10.53 | 3.16 | Spur | - | 0.1 | - | - | 0.13 | - | - | Bibra. | 100
125 | Blech. Schwebheim. | 88 | 8.06 | 3.74 | Spur | - | Spur | - | - | 0.2 | - | - | Bibra. | 100
126 | Zängchen (Pincette.) Schwebheim. | 91.1 | 7.52 | 0.72 | Spur | - | 0.08 | - | - | 0.58 | - | - | Bibra. | 100
127 | Zängchen (Pincette.) Schwebheim. | 88.35 | 9.43 | - | 1.2 | - | Spur | 0.1 | - | 0.92 | - | - | Bibra. | 100
128 | Schnalle. Schwebheim. | 85.77 | 3 | 6.81 | 3.15 | - | 0.97 | 0.03 | - | 0.27 | - | - | Bibra. | 100
129 | Ring. Schwebheim. | 89.17 | 8.42 | - | 1.25 | - |  | 0.53 | - | 0.63 | - | - | Bibra. | 100
130 | Ring. Schwebheim. | 86.86 | 12 | - | 0.81 | - | 0.02 | - | - | 0.31 | - | - | Bibra. | 100
131 | Gefäss. Fragment. Nordheim. | 89 | 11 | - | Spur | - | Spur | - | - | Spur | - | - | Bibra. | 100
132 | Sichel. Fragment. Weissing. | 97.17 | 2.09 | - | Spur | - | Spur | 0.13 | - | 0.61 | - | Spur | Bibra. | 100
133 | Armring. Kleinziegenfeld. | 87.58 | 11.64 | - | Spur | - | Spur | Spur | - | 0.78 | Spur | - | Bibra. | 100
Die folgenden 6 Nummern, wohl zuverlässig in Mittelfranken gefunden, aber nähere Bezeichnung des Ortes and Grabes nicht zu ermitteln.
134 | Nadel. | 81.12 | 15.72 | 2 | Spur | - | 0.53 | 0.42 | Spur | 0.21 | - | - | Bibra. | 100
135 | Nadel. | 88.31 | 7.86 | 3.5 | Spur | - | Spur | Spur | - | 0.33 | - | - | Bibra. | 100
136 | Paalstab. | 93.8 | Spur | 5 | Spur | - | 0.88 | - | - | 0.32 | - | - | Bibra. | 100
137 | Paalstab. | 89.12 | 10.88 | - | Spur | - | Spur | - | - | Spur | - | Spur | Bibra. | 100
138 | Paalstab. Bayern. | 98.98 | Spur | - | Spur | - | 0.1 | 0.42 | - | 0.5 | - | - | Bibra. | 100
139 | Paalstab mit Oehr. | 93.16 | 6.11 | - | Spur | - | 0.32 | - | - | 0.21 | - | 0.2 | Bibra. | 100
140 | Ring. Würzburg , unter Fundamenten. von Häusern, Juni 1868. | 88.06 | 5.23 | 2.66 | 3.18 | - | 0.8 | Spur | - | 0.07 | - | Spur | Bibra. | 100
141 | Vase. Fragment. Wiesenfeld bei Karstadt. | 90.86 | 2.75 | 4.54 | 1.02 | Spur | Spur | 0.52 | 0.23 | 0.08 | - | Spur | Bibra. | 100
142 | Beil. Landshut. | 83.3 | 16.7 | - | Spur | - | - | - | - | - | - | - | Wimmer. | 100 |  |  | Bischoff 1865. p.31
143 | Beil. Landshut. | 75 | 25 | - | Spur | - | - | - | - | - | - | - | Wimmer. | 100 |  |  | Bischoff 1865. p.32
144 | Vase. Ihringen am Kaiserstuhl. | 73.43 | 14.85 | - | - | - | 0.1 | - | - | 1.6 | - | - | Fellenberg. | 89.98 |  |  | Fellenberg 1860. III 54. | Cu 83.45%
Oestereich, Ungarn.
145 | Pickel. Hallstadt. Oesterrelch. | 91.48 | 5.16 | - | 1.05 | 0.84 | 0.33 | - | - | 1.14 | - | - | Fellenberg. | 100 |  |  | Fellenberg 1864. IX 174.
146 | Pickel. Aus dem alten Manne der Salzberges von Hallsadt. | 89.57 | 8.45 | - | 0.76 | - | 0.26 | - | - | 0.96 | - | - | Fellenberg. | 100 |  |  | Fellenberg 1864. IX 175.
147 | Kelt. Hallstadt. | 89.07 | 9.6 | - | 0.5 | - | 0.26 | - | - | 0.57 | - | - | Fellenberg. | 100 |  |  | Fellenberg 1864. IX 176.
148 | Erztropfen. Aus dem Bette der Ache bei Bruck im Pinzgau. | 99.58 |  | - | - | - | 0.42 | - | - | 0.42 | - | - | Fellenberg. | 100.42 |  |  | Fellenberg 1864. IX 177. | No Ni
149 | Bronzeknöpfchen. Hallstadt. | 85.19 | 13.22 | - | 0.7 | 0.16 | 0.19 | - | - | 0.54 | - | - | Fellenberg. | 100 |  |  | Fellenberg 1864. IX 178.
150 | Grosse Haarnadel. Hallstadt. | 86.29 | 11.95 | - | 0.72 | 0.32 | 0.31 | - | - | 0.41 | - | - | Fellenberg. | 100 |  |  | Fellenberg 1865. X 181. | Cu 68.29% (?)
151 | Hohler Armring. Hallstadt. | 89.14 | 9.9 | - | 0.38 | 0.11 | 0.13 | - | - | 0.34 | - | - | Fellenberg. | 100 |  |  | Fellenberg 1865. X 182.
152 | Massiv gegossener Armring. Hallstadt. | 87.26 | 11.61 | - | 0.49 | 0.1 | 0.15 | - | - | 0.39 | - | - | Fellenberg. | 100 |  |  | Fellenberg 1865. X 183.
153 | Verzierter Armring. Hallstadt. | 88.86 | 8.85 | - | 0.93 | 0.46 | 0.21 | - | - | 0.69 | - | - | Fellenberg. | 100 |  |  | Fellenberg 1865. X 184.
154 | Spiralheftnadel. Hallstadt. | 89.32 | 10.2 | - | - | 0.04 | 0.14 | - | - | 0.22 | - | - | Fellenberg. | 99.92 |  |  | Fellenberg 1865. X 185. | Sn 10.28%
155 | Nadel mit dickem Knopfe. Hallstadt. | 87.97 | 9.56 | - | 1.66 | 0.22 | 0.13 | - | - | 0.46 | - | - | Fellenberg. | 100 |  |  | Fellenberg 1865. X 186.
156 | Heftnadel. Hallstadt. | 88.2 | 10.09 | - | 1.16 | 0.06 | 0.08 | - | - | - | 0.41 | - | Fellenberg. | 100 |  |  | Fellenberg 1865. X 187.
157 | Blech. Hallstadt. | 87.39 | 11.05 | - | 0.61 | 0.13 | 0.19 | - | - | 0.63 | - | - | Fellenberg. | 100 |  |  | Fellenberg 1865. X 188.
158 | Knöpfchen. Hallstadt. | 84.28 | 15.72 | - | Spur | Spur | Spur | - | - | Spur | - | Spur | Bibra. | 100
159 | Bronzeverzierung. Hallstadt. | 86.8 | 11.79 | - | 0.97 | 0.13 | Spur | - | - | 0.31 | - | - | Bibra. | 100
160 | Gefäss. Steiermark. | 85.72 | 13.31 | - | Spur | - | 0.07 | - | - | 0.9 | - | - | Bibra. | 100
161 | Ring. Fragment. Steiermark. | 84.22 | 12.61 | - | 1.22 | - | 1.01 | Spur | - | 0.83 | Spur | 0.11 | Bibra. | 100
162 | Wagen (Hirsch). Judenburg. | 87.34 | 8.19 | - | 4.47 | - | Spur | - | - | Spur | Spur | - | Gottlieb. | 100 |  |  | Pratobevera 1853. p. 60 | No Co
163 | Stab des Wagons. Judenburg. | 91.05 | 8.27 | - | 0.01 | - | 0.07 | - | - | - | - | - | Gottlieb. | 99.4 |  |  | Pratobevera 1853. p. 60 | Pb 0.61
164 | Gewundener Stab. Judenburg. | 92.51 | 6.08 | - | - | - | 0.51 | - | 0.41 | - | - | 0.41 | Hawranek. | 99.92 |  |  | Hawranek 1853. f | No As
165 | Schaale. Glein im Saggauthal. | 87.54 | 12.46 | - | Spur | - | Spur | - | - | - | - | - | M. Buchner. | 100 |  |  | Pratobevera 1857. p. 197
166 | Schüssel. Glein im Saggauthal. | 86.62 | 13.38 | - | Spur | - | Spur | - | - | - | - | - | M. Buchner. | 100 |  |  | Pratobevera 1857. p. 197
167 | Kessel. Glein im Saggauthal. | 85.89 | 14.11 | - | Spur | - | Spur | - | - | - | - | - | M. Buchner. | 100 |  |  | Pratobevera 1857. p. 197
168 | Geschirr. Glein im Saggauthal.
Oesterreich.
169 | Kette. Glein im Saggauthal. | 87.61 | 12.39 | - | Spur | - | Spur | - | - | - | - | - | M. Buchner. | 100 |  |  | Pratobevera 1857. p. 197 | Sn 12.35
170 | Draht. Hallstadt. | 87.94 | 12.06 | - | Spur | - | Spur | - | - | - | - | - | M. Buchner. | 100 |  |  | Pratobevera 1857. p. 197
171 | Ring. Fragment. Debreczin. | 89.92 | 9.02 | - | Spur | 0.14 | 0.06 | - | 0.14 | - | - | 0.14 | Binko. | 99.42 |  |  | Schrötter 1861. p. 8 | Ag 0.144 Ni 0.747 Co 0.049 Fe 0.063 As 0.13 Pb Sp Schw. 0.007
Ungarn. |  | 88.02 | 8.63 | - | 3.12 | - | 0.11 | - | - | 0.12 | 0.12 | - | Fellenberg. | 100.12 |  |  | Fellenberg 1861. V 95. | No Co.
172 | Schraubenfeder ? | 95.62 | 3.51 | - | 0.39 | - | 0.18 | - | - | 0.3 | 0.3 | - | Fellenberg. | 100.3 |  |  | Fellenberg 1861. IV 74. | No Co.
173 | Blech. ? | 92.79 | 6.78 | - | - |  | - | - | - | 0.43 | 0.43 | - | Berlin. | 100.43 |  |  | Berlin 1852a. 18. | No Co.
Schweiz und Savoyen.
Schweiz.
174 | Kette. Schaffhausen. Kant. Schaffhausen. | 91.27 | 7.75 | - | 0.43 | - | 0.35 | - | - | - | 0.2 | - | Fellenberg. | 100 |  |  | Fellenberg 1860. II 28.
175 | Gurtbeschläge. Dörfflingen. | 86.94 | 10.38 | - | 1.12 | - | 0.96 | - | - | - | 0.6 | - | Fellenberg. | 100 |  |  | Fellenberg 1860. II 29.
176 | Beil. Schaffhausen. | 98.17 | 0.94 | - | - | - | 0.89 | - | - | - | - | - | Fellenberg. | 100 |  |  | Fellenberg 1860. II 26.
177 | Gefäss. Pfäffikon. Kant. Zürich. | 81.61 | 17.12 | - | - | 0.06 | 1.21 | - | - | - | - | - | Fellenberg. | 100 |  |  | Fellenberg 1860. II 25.
178 | Schwert. Egg. | 89.89 | 9.35 | - | 0.16 | - | 0.14 | - | - | 0.46 | - | - | Fellenberg. | 100 |  |  | Fellenberg 1861. V 94.
179 | Geschmolzene Masse. Mutlenz. Kant. Basel. | 69.77 | 7.19 | - | 22.81 | - | 0.1 | - | - | 0.13 | - | - | Fellenberg. | 100 |  |  | Fellenberg 1861. V 92.
180 | Armschlaufe. Subigen. Kant. Solothurn. | 87.14 | 11.23 | - | 0.7 | - | 0.82 | - | - | 0.11 | - | - | Fellenberg. | 100 |  |  | Fellenberg 1860. III 59. | Cu 78.14% (?)
181 | Schwert. Ober-Illau .Kant. Luzern. | 89.3 | 6.71 | - | 0.28 | - | 0.29 | 2.9 | - | 0.52 | - | - | Fellenberg. | 100 |  |  | Fellenberg 1861. V 84.
182 | Schwert. Ober-Illau. | 86.86 | 12.17 | - | 0.29 | - | 0.19 | 0.16 | - | 0.33 | - | - | Fellenberg. | 100 |  |  | Fellenberg 1863. VIII 155.
183 | Kessel. Münchenbuchsee. Kant. Bern. | 84.68 | 15.09 | - | - | - | 0.15 | - | - | - | 0.13 | - | Fellenberg. | 100.05 |  |  | Fellenberg 1860. I 13. | Cu 84.63%
184 | Armspange. Renzenbühl bei Thun. | 85.13 | 14.59 | - | - | 0.04 | 0.13 | - | - | 0.11 | - | - | Fellenberg. | 100 |  |  | Fellenberg 1860. III 41.
185 | Beil. Ringolzwyl bei Thun. | 88.97 | 8.05 | - | - | 0.36 | 0.41 | - | - | 2.21 | - | - | Fellenberg. | 100 |  |  | Fellenberg 1860. III 43.
186 | Beil. Kosthofen bei Affoltern. | 94.04 | 5.05 | - | - | 0.05 | 0.11 | - | - | 0.3 | - | - | Fellenberg. | 99.55 |  |  | Fellenberg 1860. III 44. | Sn 5.5%
187 | Beil. Ligerz. | 88.48 | 10.53 | - | 0.27 | - | 0.25 | - | - | 0.47 | - | - | Fellenberg. | 100 |  |  | Fellenberg 1860. III 45.
188 | Beil. Langenthal. | 90.65 | 8.33 | - | - | - | 0.08 | - | - | 0.94 | - | - | Fellenberg. | 100 |  |  | Fellenberg 1860. III 48.
189 | Beil. Wangen a. d. Aare. | 89.42 | 8.49 | - | 0.85 | 0.17 | 0.09 | - | - | 0.98 | - | - | Fellenberg. | 100 |  |  | Fellenberg 1860. III 51.
190 | Ring. Aus dem Bibersee bei Hageneck. | 86.32 | 3.21 | - | 1.63 | 0.67 | 0.24 | 7.49 | - | 0.44 | - | - | Fellenberg. | 100 |  |  | Fellenberg 1861 IV 68.
191 | Vase. Ins. | 90.05 | 9.44 | - | - | - | 0.29 | - | - | 0.22 | - | - | Fellenberg. | 100 |  |  | Fellenberg 1861 IV 69.
192 | Blech. Ins. | 82.88 | 15.85 | - | 0.85 | 0.03 | 0.11 | - | - | 0.28 | - | - | Fellenberg. | 100 |  |  | Fellenberg 1861 IV 70.
193 | Armschlaufe. Ins. | 84.55 | 15.16 | - | - | - | 0.12 | - | - | 0.17 | - | - | Fellenberg. | 100 |  |  | Fellenberg 1861 IV 78.
194 | Blech. v. d. Tiefenau. | 63.92 | 33.62 | - | 0.96 | - | 0.43 | - | - | 1.07 | - | - | Fellenberg. | 100 |  |  | Fellenberg 1861 IV 76.
195 | Armring. Seebülhl b. Thun. | 85.63 | 9.38 | - | 4.64 | - | 0.07 | Spur | - | 0.28 | - | - | Fellenberg. | 100 |  |  | Fellenberg 1861. V 82. | Sb?
196 | Schaftlappen eines Kelt. Nydau-Steinberg. | 89.49 | 0.18 | - | 8.88 | - | 0.13 | 1.07 | - | 0.25 | Spur | - | Fellenberg. | 100 |  |  | Fellenberg 1861. V 100. | Co?
197 | Messerklinge. Nydau-Steinberg. Fragment. Kant. Bern. | 90.71 | 7.47 | - | 1.14 | 0.16 | 0.1 | - | - | Spur | 0.42 | - | Fellenberg. | 100 |  |  | Fellenberg 1862. VI 101. | Ni?
198 | Haarnadel. Nydau-Steinberg. | 94.11 | 1.21 | - | 1.35 | 0.49 | 0.1 | 1.79 | - | 0.95 | - | - | Fellenberg. | 100 |  |  | Fellenberg 1862. VI 102.
199 | Sichel. Nydau-Steinberg. | 95.16 | 0.68 | - | 2.18 | 0.07 | 0.14 | 1.45 | - | 0.32 | - | - | Fellenberg. | 100 |  |  | Fellenberg 1862. VI 103.
200 | Stäbchen. Nydau-Steinberg. | 89.06 | 7.25 | - | 3.29 | 0.07 | 0.13 | - | - | 0.2 | - | - | Fellenberg. | 100 |  |  | Fellenberg 1862. VI 104.
201 | Geschmolzene Masse. Nydau-Steinberg. | 92.48 | 6.17 | - | 0.7 | - | 0.06 | - | - | 0.59 | - | - | Fellenberg. | 100 |  |  | Fellenberg 1862. VI 105.
202 | Armband. Nydau-Steinberg. | 86.71 | 8.54 | - | 4.37 | 0.04 | 0.14 | - | - | 0.2 | - | - | Fellenberg. | 100 |  |  | Fellenberg 1862. VI 106.
203 | Armband. Nydau-Steinberg. | 87.9 | 7.48 | - | 3.83 | 0.16 | 0.1 | - | - | 0.53 | - | - | Fellenberg. | 100 |  |  | Fellenberg 1862. VI 107.
204 | Ring. Nydau- Steinberg. | 88.16 | 8.3 | - | 2.82 | 0.12 | 0.15 | - | - | 0.45 | - | - | Fellenberg. | 100 |  |  | Fellenberg 1862. VI 108.
205 | Ohrringe. Nydau-Steinberg. | 88.16 | 10.05 | - | 0.6 | 0.09 | 0.34 | - | - | 0.76 | - | - | Fellenberg. | 100 |  |  | Fellenberg 1862. VI 109.
206 | Gerolltes Blech. Nydan-Steinberg. | 83.8 | 13.42 | - | 1.27 | 0.08 | 0.26 | - | - | 1.17 | - | - | Fellenberg. | 100 |  |  | Fellenberg 1862. VI 110.
207 | Sichel. Möhringen-Steinberg. | 92.97 | 4.44 | - | 0.44 | 0.2 | 0.05 | 0.65 | - | 0.25 | - | - | Fellenberg. | 99 |  |  | Fellenberg 1862. VI 111. | Pb 1.44%
208 | Geschmolzene Masse. Möhringen-Steinberg. | 93.91 | 4.69 | - | 0.87 | 0.04 | 0.07 | - | - | 0.42 | - | - | Fellenberg. | 100 |  |  | Fellenberg 1862. VI 113.
209 | Kelt. Sutz am Bielersee. | 88.15 | 10.48 | - | 0.13 | 0.15 | 0.07 | - | - | 1.02 | - | - | Fellenberg. | 100 |  |  | Fellenberg 1862. VI 112.
210 | Sichel. ? K. Neuenburg. | 93.85 | 6 | - | - | 0.03 | 0.19 | - | - | 0.43 | - | - | Fellenberg. | 100.5 |  |  | Fellenberg 1864. IX 166. | Cu 93.35%
211 | Bronze-Fragmente. St. Aubin. | 87.05 | 11.29 | - | 1.12 | 0.04 | 0.15 | - | - | 0.35 | - | - | Fellenberg. | 100 |  |  | Fellenberg 1865. X 191.
212 | Haarnadeln. Neuenb. See. Stäffis. | 88.82 | 6.49 | - | 3.48 | - | 0.21 | - | - | 1 | - | - | Fellenberg. | 100 |  |  | Fellenberg 1860. I 9.
213 | Armband. Neuenb. See. Stäffis. | 87.39 | 8.67 | - | 3.26 | - | 0.13 | - | - | 0.55 | - | - | Fellenberg. | 100 |  |  | Fellenberg 1860. I 10.
214 | Messerklinge. Neuenb. See. Stäffis. | 88.38 | 9.5 | - | 0.83 | 0.23 | 0.34 | - | - | 0.72 | - | - | Fellenberg. | 100 |  |  | Fellenberg 1860. I 11.
215 | Erztropfen. Neuenb. See. Stäffis. | 84.48 | 13.7 | - | 0.67 | 0.28 | 0.09 | - | - | 0.78 | - | - | Fellenberg. | 100 |  |  | Fellenberg 1860. III 56.
216 | Geschmolzenes Rad. Cortaillod. | 87.66 | 9.47 | - | 2.14 | 0.06 | 0.2 | - | - | 0.47 | - | - | Fellenberg. | 100 |  |  | Fellenberg 1864. IX 162.
217 | Ringe. Station Auvernier. N. See. | 85.26 | 11.76 | - | 0.57 | 0.11 | 0.16 | 0.53 | - | - | 1.61 | - | Fellenberg. | 100 |  |  | Fellenberg 1864. IX 167.
218 | Ornament. La Tène. Neuenb. See. | 86.3 | 13.03 | - | 0.34 | - | 0.18 | - | - | 0.15 | - | - | Fellenberg. | 100 |  |  | Fellenberg 1865. X 190.
219 | Ring. Neuenb. See. | 87.8 | 9.5 | - | 2.13 | - | 0.11 | - | - | 0.46 | - | - | Fellenberg. | 100 |  |  | Fellenberg 1861. IV 65.
220 | Haarnadel. Neuenb. See. | 90.44 | 6.29 | - | 1.5 | 0.48 | 0.05 | - | - | 1.24 | - | - | Fellenberg. | 100 |  |  | Fellenberg 1861. IV 66.
221 | Armring. Neuenb. See. | 87.77 | 10.23 | - | 0.63 | - | 0.15 | - | - | - | 1.22 | - | Fellenberg. | 100 |  |  | Fellenberg 1861. IV 67.
222 | Blechfragment. Neuenb. See. | 92.94 | 6.71 | - | 0.16 | - | 0.04 | - | - | 0.15 | - | - | Fellenberg. | 100 |  |  | Fellenberg 1865. X 192.
223 | Haarnadel. Corcelette am N. See. K. Waadt. | 90.19 | 8.79 | - | - | 0.11 | 0.21 | - | - | Spur | 0.7 | - | Fellenberg. | 100 |  |  | Fellenberg 1861. V 97. | Ni?
224 | Messer. Corcelette am N. See. | 88.54 | 9.29 | - | 0.34 | 0.1 | 0.22 | Spur | - | Spur | 1.51 | - | Fellenberg. | 100 |  |  | Fellenberg 1861. V 98. | Sb, Ni?
225 | Kelt. Corcelette am N. See. | 87.25 | 9.83 | - | 1.51 | 0.13 | 0.17 | - | - | 1.11 | Spur | - | Fellenberg. | 100 |  |  | Fellenberg 1861. V 99. | Co?
226 | Haarnadel. Concise am N. See. | 89.02 | 8.63 | - | 0.94 | 0.17 | 0.16 | - | - | 1.08 | - | - | Fellenberg. | 100 |  |  | Fellenberg 1862. VI 114.
227 | Bronzevase. Rances bei Orbe. | 88.67 | 9.8 | - | 1.23 | - | 0.12 | - | - | 0.18 | - | - | Fellenberg. | 100 |  |  | Fellenberg 1861. IV 75.
228 | Axt. Morsee. Genfersee. | 88.25 | 9.26 | - | Spur | 0.12 | 0.52 | - | - | 1.85 | Spur | - | Fellenberg. | 100 |  |  | Fellenberg 1860. I 2. | Pb, Co?
229 | Kelt. Morsee. Genfersee. | 87.06 | 9.99 | - | 1.91 | 0.18 | 0.31 | - | - | - | 0.55 | - | Fellenberg. | 100 |  |  | Fellenberg 1860. II 37.
230 | Axt. Morsee. Genfersee. | 86.9 | 9.84 | - | 2.87 | 0.01 | 0.11 | - | - | 0.27 | - | - | Fellenberg. | 100 |  |  | Fellenberg 1860. III 57.
231 | Ring. Morsee. Genfersee. | 81.65 | 12.42 | - | 5.06 | - | 0.22 | - | - | 0.65 | - | - | Fellenberg. | 100 |  |  | Fellenberg 1860. III 60.
232 | Gussform eines Kelt. Morsee. Genfersee. | 83.54 | 9.3 | - | 6.05 | 0.07 | 0.49 | - | - | 0.55 | Spur | - | Fellenberg. | 100 |  |  | Fellenberg 1861. V 85.
233 | Kelt. Morsee. Genfersee. K. Waadt. | 89.88 | 8.25 | - | 1.05 | - | Spur | - | - | 0.78 | 0.78 | - | Bischoff. | 100.74 |  |  | Troyon 1860. p.113 | No Co
234 | Kelt. Villeneuve a. Genfersee. | 89.25 | 10.01 | - | - | 0.1 | 0.29 | - | - | 0.35 | - | - | Fellenberg. | 100 |  |  | Fellenberg 1860. II 35.
235 | Haarnadel. Villeneuve a. Genf. S. | 89.66 | 9.6 | - | 0.12 | 0.04 | 0.2 | - | - | - | 0.38 | - | Fellenberg. | 100 |  |  | Fellenberg 1861. V 87.
236 | Nadel. Clarens. | 90.13 | 8.65 | - | 0.38 | 0.06 | 0.26 | - | - | 0.52 | Spur | - | Fellenberg. | 100 |  |  | Fellenberg 1861. V 86. | Co?
237 | Beilmesser. Chillon. | 91.27 | 8.07 | - | 0.31 | - | 0.35 | - | - | 0.35 | - | - | Fellenberg. | 100.35 |  |  | Fellenberg 1865. X 200. | No Ni
238 | Messer. Bei Pierre à Niton. K. Genf. | 87.97 | 8.66 | - | Spur | - | 3.37 | - | - | - | - | - | Fellenberg. | 100 |  |  | Fellenberg 1860. I 3. | Pb?
239 | Kelt oder Keil. Hermance. Genfersee. | 88.94 | 9.08 | - | 1.37 | 0.05 | 0.08 | - | - | 0.48 | - | - | Fellenberg. | 100 |  |  | Fellenberg 1861. IV 61.
240 | Dolchklinge. ? K. Wallis. | 87.47 | 10.35 | - | 0.24 | 0.15 | 0.25 | - | - | 1.54 | - | - | Fellenberg. | 100 |  |  | Fellenberg 1863. VIII 158.
241 | Dolchgriff. ? | 87.91 | 9.82 | - | 0.44 | - | 0.25 | - | - | 1.58 | - | - | Fellenberg. | 100 |  |  | Fellenberg 1863. VIII 159.
242 | Armband. Sitten. | 89.98 | 7.26 | - | 1.22 | - | 0.11 | - | - | 1.43 | - | - | Fellenberg. | 100 |  |  | Fellenberg 1860. I 6.
243 | Armband. ? | 85.21 | 6.09 | - | 4.53 | - | - | - | - | 4.17 | Spur | - | Fellenberg. | 100 |  |  | Fellenberg 1860. I 8.
244 | Armring eines Kindes. Sitten. | 90.45 | 7.34 | - | 1.05 | - | 0.38 | - | - | 0.83 | - | - | Fellenberg. | 100.05 |  |  | Fellenberg 1860. II 30. | Fe 0.33%
245 | Halsgeschmeide. Sitten. | 89.23 | 8.93 | - | 0.87 | - | 0.32 | - | - | 0.65 | - | - | Fellenberg. | 100 |  |  | Fellenberg 1860. II 31.
246 | Grosser Armring. Sitten. | 82.07 | 14.47 | - | 2.29 | 0.47 | 0.55 | - | - | 0.15 | - | - | Fellenberg. | 100 |  |  | Fellenberg 1860. II 32.
247 | Grosse Haarnadel. Sitter. | 88.82 | 9.57 | - | 0.91 | - | 0.38 | - | - | 0.32 | - | - | Fellenberg. | 100 |  |  | Fellenberg 1860. II 33.
248 | Armring. Sitten. | 82.21 | 16.05 | - | 1.18 | - | 0.08 | - | - | 0.48 | - | - | Fellenberg. | 100 |  |  | Fellenberg 1860. III 52.
249 | Armring. Ayens oberhalb Sitten. | 90.3 | 7.44 | - | 1.62 | 0.12 | 0.11 | - | - | 0.41 | - | - | Fellenberg. | 100 |  |  | Fellenberg 1860. III 53.
250 | Kette. Kirchthunen (Schweiz.) | 83.15 | 8.2 | - | 5.88 | - | 2.09 | - | - | 0.68 | - | - | Fellenberg. | 100 |  |  | Fellenberg 1860. 1 15.
251 | Kette. Bückigen. | 84.75 | 12.92 | - | 1.95 | - | 0.3 | - | - | 0.08 | - | - | Fellenberg. | 100 |  |  | Fellenberg 1860. 1 16.
252 | Gefäss. Dotzigen. | 83.02 | 16.54 | - | Spur | Spur | 0.44 | - | - | Spur | - | - | Fellenberg. | 100 |  |  | Fellenberg 1860. 1 17. | Pb, Ag,Ni?
253 | Armschmuck. Dotzigen. | 79.31 | 18.85 | - | 0.42 | 0.1 | 0.74 | - | - | 0.58 | - | - | Fellenberg. | 100 |  |  | Fellenberg 1860. 1 18.
254 | Zierrath. Dotzigen. | 81.44 | 16.65 | - | 0.98 | 0.11 | 0.64 | - | - | 0.18 | - | - | Fellenberg. | 100 |  |  | Fellenberg 1860. 1 19.
255 | Vase. Russikon. | 85.48 | 13.48 | - | - | - | 0.53 | - | - | - | 0.51 | - | Fellenberg. | 100 |  |  | Fellenberg 1860. II 23.
256 | Vase. ? Russikon. | 76.4 | 21.29 | - | 1.18 | - | 0.05 | - | - | 1.08 | - | - | Fellenberg. | 100 |  |  | Fellenberg 1861. V 93.
257 | Schmuckkette. Wyla. | 75.38 | 11.52 | - | 12.64 | - | 0.46 | - | - | - | - | - | Fellenberg. | 100 |  |  | Fellenberg 1860. II 24.
258 | Fibula. Gennersbrunn. | 87.21 | 10.25 | - | 0.97 | - | 1.39 | - | - | - | 0.18 | - | Fellenberg. | 100 |  |  | Fellenberg 1860. II 27.
259 | Ring. A. d. Schärloche bei d. Enge. | 88.52 | 10.3 | - | 0.49 | - | 0.33 | - | - | 0.36 | - | - | Fellenberg. | 100 |  |  | Fellenberg 1860. II 39.
260 | Kelt oder Beil. Gwatt-Spiezstrasse. | 90.15 | 9.14 | - | - | - | 0.06 | - | - | 0.65 | - | - | Fellenberg. | 100 |  |  | Fellenberg 1860. III 42.
261 | Kelt oder Beil. Rubigen. | 94.41 | 5.29 | - | - | - | 0.1 | - | - | 0.2 | - | - | Fellenberg. | 100 |  |  | Fellenberg 1860. III 46.
262 | Beil. Wangenried. | 91.73 | 7.61 | - | - | - | 0.23 | - | - | 0.43 | - | - | Fellenberg. | 100 |  |  | Fellenberg 1860. III 47.
263 | Beil. Maikirch. | 83.38 | 16.06 | - | - | - | 0.08 | - | - | 0.67 | - | - | Fellenberg. | 100.19 |  |  | Fellenberg 1860. III 49. | Cu 83.19%
264 | Kupferregulus. Maikirch. | 98.38 | 0.07 | 0.09 | 0.57 | - | 0.59 | - | - | - | 0.3 | - | Fellenberg. | 100 |  |  | Fellenberg 1860. III 50.
265 | Fibula. Aaregg , im Worblauffen - Walde. | 89.24 | 9.1 | - | 1.38 | - | 0.1 | - | - | 0.18 | - | - | Fellenberg. | 100 |  |  | Fellenberg 1860. III 51.
266 | Kettenglied. Oberhofen. K. Wallis. | 74.66 | 8.34 | - | 16.62 | - | 0.1 | - | - | 0.28 | - | - | Fellenberg. | 100 |  |  | Fellenberg 1861. IV 71.
267 | Kettenglied. Sinneringen. | 91.78 | 5.93 | - | 1.97 | - | 0.06 | - | - | 0.26 | - | - | Fellenberg. | 100 |  |  | Fellenberg 1861. IV 72.
Von den folgenden sechs Pfahlbau - Gegenständen verdanke ich die ersten die fünf der Güte des Herrn Desor, die letzte Nummer Herrn Bergrath Gümbel in München. Sie stammt ebenfalls von Desor.
268 | Nadel. Station Auvernier. K. Neuenburg. | 84.95 | 6.5 | 6.54 | Spur | - | 0.32 | 0.97 | - | 0.72 | - | - | Bibra. | 100
269 | Draht. Fragment. Stäffis. K. Freiburg. | 88.63 | 10.5 | - | 0.5 | Spur | Spur | - | - | 0.37 | - | - | Bibra. | 100
270 | Draht. Fragment. Stäffis. | 89.86 | 6.92 | 2.22 | 0.82 | - | Spur | 0.18 | - | Spur | - | - | Bibra. | 100
271 | Draht. Corcelette. K. Waadt- | 89.32 | 6.81 | 2.55 | Spur | - | Spur | 0.3 | - | 1.02 | - | - | Bibra. | 100
272 | Gegossenes Bronze-Stück. Corcelette. | 89.66 | 6.8 | 1.3 | 0.85 | Spur | 1.17 | Spur | - | 0.22 | - | Spur | Bibra. | 100
273 | Ring. Ammergris (?). Neuenburgr See. | 76.1 | 10.2 | 11.11 | Spur | - | 1.07 | 0.83 | 0.57 | 0.12 | Spur | - | Bibra. | 100
Savoyen
274 | Lanzenspitze. ? | 87.1 | 9.99 | - | - | - | 1.91 | - | - | - | 1 | - | Fellenberg. | 100 |  |  | Fellenberg 1860. I 7.
275 | Erzkuchen. Meytet bei Annecy. | 88.79 | 9.71 | - | - | 0.15 | 0.2 | - | - | 1.15 | - | - | Fellenberg. | 100 |  |  | Fellenberg 1864. IX 161.
276 | Kelt. Hermance am Savoyischen Ufer d. Genf. S. | 88.94 | 9.08 | - | 1.37 | 0.05 | 0.08 | - | - | 0.48 | - | - | Fellenberg. | 100 |  |  | Fellenberg 1861. IV 61.
277 | Armspange. Bei Thonon im Genfer See. | 87.27 | 10.62 | - | 1.38 | - | 0.73 | - | - | - | - | - | Fellenberg. | 100 |  |  | Fellenberg 1861. IV 62.
278 | Armspange. Bei Thonon im Genfer See. | 88.86 | 8.15 | - | 1.85 | - | 0.41 | - | - | 0.73 | - | - | Fellenberg. | 100 |  |  | Fellenberg 1861. IV 63.
England, Scottland, Irland.
England
279 | Schwertklinge. Unter der Chertsey Brücke in London gefunden. | 89.69 | 9.58 | - | - | - | 0.33 | - | - | - | - | Spur | Phillips. | 99.6 |  |  | Phillips 1852. 15
280 | Nadel. Aboyne | 84.27 | 2.36 | 14.7 | - | - | - | - | - | - | - | - | Church. | 101.33 |  |  | Church 1865. 1
281 | Nadel. Aboyne | 84.9 | 1.03 | 13 | 1.07 | - | - | - | - | - | - | - | Church. | 100 |  |  | Church 1865. 2
282 | Armband. Aboyne. | 86.49 | 6.76 | 1.44 | 4.41 | - | - | - | - | - | - | - | Church. | 99.1 |  |  | Church 1865. 3
283 | Armband. Aboyne. | 88.19 | 3.64 | 9.13 | - | - | - | - | - | - | - | - | Church. | 100.96 |  |  | Church 1865. 4
284 | Kelt. Cumberland. | 91 | 9 | - | - | Spur | - | - | - | - | - | - | Pearson. | 100 |  |  | Pearson 1796. VI
285 | Kelt. ? | 88 | 12 | - | - | - | - | - | - | - | - | - | Pearson. | 100 |  |  | Pearson 1796. VII
Schottland
286 | Gefäss. Berwickshire, Lauder. | 92.89 | 5.15 | - | 1.78 | - | - | - | - | - | - | - | Wilson. G | 99.82 |  |  | Wilson, D. 1851. 1
287 | Gefäss. Huntly Wood. | 88.22 | 5.63 | - | 5.88 | - | - | - | - | - | - | - | Wilson. G | 99.73 |  |  | Wilson, D. 1851. 3
288 | Beil. Mid-Lothian, Pentland. | 88.05 | 11.12 | - | 0.78 | - | - | - | - | - | - | - | Wilson. G | 99.95 |  |  | Wilson, D. 1851. 4
289 | Schwert. Edinburgh, Duddingst. | 88.51 | 9.3 | - | 2.3 | - | - | - | - | - | - | - | Wilson. G | 100.11 |  |  | Wilson, D. 1851. 2
290 | Kessel, Fragm. Edinb., Duddingst. | 84.08 | 7.19 | - | 8.53 | - | - | - | - | - | - | - | Wilson. G | 99.8 |  |  | Wilson, D. 1851. 5
291 | Paalstab. Tifeshire, Denino. | 81.19 | 18.31 | - | 0.75 | - | - | - | - | - | - | - | Wilson. G | 100.25 |  |  | Wilson, D. 1851. 6
Irland.
292 | Kelt. Dowris. | 85.23 | 13.11 | - | 1.14 | - | - | - | - | - | - | 0.15 | Donovan. | 99.63 |  |  | Donovan 1850. p.180 | Cu 85.232 Sn 13.112 Pb 1.142 S, C etc 0.15
293 | Horn. Dowris. | 79.34 | 10.87 | - | 9.11 | - | - | - | - | - | - | - | Donovan. | 99.32 |  |  | Donovan 1850. p.180 | Cu 79.345 Sn 10.873 Pn 9.115
294 | Metallklumpen. | 88.92 | 11.07 | - | Spur | Spur | Spur | - | - | - | - | - | O'Sullivan. | 99.99 |  |  | Cooke 1849. p. 430 | Cu 88.934 Sn 11.066 Loss 0.01
295 | Schwert. | 88.63 | 8.54 | - | 2.83 | - | - | - | - | - | - | - | Davy E. | 100 |  |  | Wilson, D. p247 1 | Pb and Fe 2.83
296 | Schwert. | 83.5 | 5.15 | - | 8.35 | - | 3 | - | - | - | - | - | Davy E. | 100 |  |  | Wilson, D. p247 2
297 | Schwertklinge. | 85.62 | 10.02 | - | 2.92 | - | 0.44 | - | - | - | - | - | Phillips. | 99 |  |  | Phillips 1852. 16 | Sn and Pb differ
298 | Schwertklinge. | 91.79 | 8.17 | - | Spur | - | - | - | - | - | - | Spur | Phillips. | 99.96 |  |  | Phillips 1852. 17
299 | Lanzenspitze. | 99.71 | - | - | - | - | - | - | - | - | - | 0.28 | Phillips. | 99.99 |  |  | Phillips 1852. 18
300 | Kelt. | 90.68 | 7.43 | - | 1.82 | - | Spur | - | - | - | - | Spur | Phillips. | 99.93 |  |  | Phillips 1852. 19
301 | Kelt. | 90.18 | 9.81 | - | - | - | Spur | - | - | - | - | - | Phillips. | 99.99 |  |  | Phillips 1852. 20
302 | Kelt. | 89.33 | 9.19 | - | - | - | 0.33 | - | - | - | - | 0.24 | Phillips. | 99.09 |  |  | Phillips 1852. 21
303 | Kelt. | 83.61 | 10.79 | - | 3.2 | - | 0.58 | - | - | Spur | 0.34 | - | Phillips. | 98.52 |  |  | Phillips 1852. 22
304 | Flacher Kelt. | 86.98 | 12.57 | - | - | 0.37 | - | - | - | - | - | - | Mallet. | 99.92 |  |  | Mallet 1849. 1
305 | Hohler Kelt. Wicklow. | 88.3 | 10.92 | - | 0.1 | - | Spur | - | Spur | - | - | Spur | Mallet. | 99.32 |  |  | Mallet 1849. 3
306 | Hohler Kelt. Cavan. | 95.64 | 4.56 | - | 0.25 | 0.02 | - | - | - | - | - | - | Mallet. | 100.47 |  |  | Mallet 1849. 4
307 | Lanzenspitze. | 86.28 | 12.74 | - | 0.07 | - | 0.31 | - | - | 0.09 | 0.09 | - | Mallet. | 99.58 |  |  | Mallet 1849. 5 | No Ni
308 | Lanzenspitze. | 84.64 | 14.01 | - | - | - | Spur | - | 0.03 | - | - | 0.03 | Mallet. | 98.71 |  |  | Mallet 1849. 6 | No As
309 | Sense. Roscomon. Irland. | 95.85 | 2.78 | - | 0.12 | - | 1.32 | - | - | - | - | - | Mallet. | 100.07 |  |  | Mallet 1849. 7
310 | Schwertgriff. | 87.07 | 8.52 | - | 3.37 | - | - | - | Spur | - | - | Spur | Mallet. | 98.96 |  |  | Mallet 1849. 8 | No As
311 | Schwertklinge. | 87.97 | 11.35 | Spur | 0.28 | - | - | - | Spur | - | - | Spur | Mallet. | 99.6 |  |  | Mallet 1849. 9 | No As
312 | Dolch. Cty Down, Newry. | 90.72 | 8.25 | - | 0.87 | - | - | - | - | - | - | - | Mallet. | 99.84 |  |  | Mallet 1849. 10
313 | Meissel. | 91.03 | 8.39 | - | - | - | Spur | 0.04 | - | Spur | - | - | Mallet. | 99.46 |  |  | Mallet 1849. 11 | No Fe, Ni; Co Sp
314 | Ring. | 87.24 | 9.58 | Spur | 2.79 | Spur | - | - | - | - | - | - | Mallet. | 99.61 |  |  | Mallet 1849. 12
315 | Ring. | 85.89 | 13.83 | - | Spur | - | - | - | Spur | - | - | Spur | Mallet. | 99.72 |  |  | Mallet 1849. 13 | No As
316 | Kessel. | 88.71 | 9.46 | - | 1.66 | - | 0.03 | - | - | - | - | - | Mallet. | 99.86 |  |  | Mallet 1849. 14
317 | Bronzeklumpen. | 66.12 | 30.62 | - | - | 0.13 | - | 1.91 | 0.11 | - | - | 0.11 | Mallet. | 99 |  |  | Mallet 1849. p. 333 | No As
318 | Speerspitze. Giants Causeway. | 88.42 | 11.29 | - | - | - | Spur | - | - | 0.29 | 0.29 | - | Fellenberg. | 100.29 |  |  | Fellenberg 1860. I 21. | No Co.
Schweden.
319 | Schildblech. Schonen. Lindholmen. | 86.97 | 13.03 | - | - | - | - | - | - | - | - | - | Berlin. | 100 |  |  | Berlin 1852a. 20.
320 | Lanzenspitze. Schonen. Lindholmen. | 86.19 | 11.75 | - | - | - | 1.18 | - | - | 1.18 | 1.18 | - | Berlin. | 101.48 |  |  | Berlin 1852a. 21. | Fe+Ni = 1.18%
321 | Bronzewagen. Ystad. | 92.49 | 6.34 | - | - | - | 0.65 | - | - | 0.54 | 0.54 | - | ? | 100.56
322 | Barren. Schonen. Lindholmen. | 87.11 | 8.35 | 4.31 |  | - | 0.34 | - | - | - | - | - | Berlin. | 100.11 |  |  | Berlin 1852a. 8.
323 | Bronzemasse. Schonen. Lindholmen. | 92.08 | 6.93 | - | - | 0.96 | - | - | - | - | - | - | Berlin. | 99.97 |  |  | Berlin 1852a. 22.. | Ag 0.69%
Dänemark.
324 | Schwert. | 87.72 | 11.98 | 0.3 | - | - | - | - | Spur | - | - | - | Berzelius. | 100 |  |  | Berzelius 1836-7. 1 | Cu 88.02, Sn 11.98, foreign oxides 0.3%
325 | Schwert. | 87.75 | 11.25 | 1 | - | - | - | - | Spur | - | - | - | Berzelius. | 100 |  |  | Berzelius 1836-7. 2 | Cu 88.75, Sn 11.25, foreign oxides 1%
326 | Schwert. | 86.44 | 12.56 | 1 | - | - | - | - | Spur | - | - | - | Berzelius. | 100 |  |  | Berzelius 1836-7. 3 | Cu 87.44, Sn 12.56, foreign oxides >1%
327 | Messerklinge. | 91.75 | 7.25 | 1 | - | - | - | - | Spur | - | - | - | Berzelius. | 100 |  |  | Berzelius 1836-7. 4 | Cu 92.75, Sn 7.25, foreign oxides >1%
328 | Messerklinge. | 96.94 | 2.06 | 1 | - | - | - | - | Spur | - | - | - | Berzelius. | 100 |  |  | Berzelius 1836-7. 5 | Cu 97.94, Sn 2.06, ?
329 | Pincette. | 89.8 | 9.7 | 0.5 | - | - | - | - | Spur | - | - | - | Berzelius. | 100 |  |  | Berzelius 1836-7. 6 | Cu 90.3, Sn 9.7, foreign oxides 0.5%
330 | Kelt. | 93.49 | 5.51 | 1 | - | - | - | - | Spur | - | - | - | Berzelius. | 100 |  |  | Berzelius 1836-7. 7 | Cu 94.49, Sn 5.51, foreign oxides 1%
331 | Ring. | 88.81 | 10.6 | - | - | - | - | - | Spur | 0.59 | 0.59 | - | Berzelius. | 100.59 |  |  | Berzelius 1836-7. 8 | Cu 88.81, Sn 10.61, Ni 0.59
332 | Spirele. | 87.88 | 11.12 | 1 | - | - | - | - | Spur | - | - | - | Berzelius. | 100 |  |  | Berzelius 1836-7. 9 | Cu 88.88, Sn 11.12, foreign oxides 1%
333 | Schiene. | 90.02 | 9.65 | 0.33 | - | - | - | - | Spur | - | - | - | Berzelius. | 100 |  |  | Berzelius 1836-7. 10 | Cu 90.35, Sn 9.65, foreign oxides 0.33%
334 | Kopfring. | 90.88 | 8.31 | - | - | - | - | - | - | 0.36 | 0.36 | - | Berlin. | 99.91 |  |  | Berlin 1852a. 1 | No Co.
335 | Sichelförmiges Messer. | 87.76 | 11.89 | - | - | - | - | - | - | 0.27 | 0.27 | - | Berlin. | 100.19 |  |  | Berlin 1852a. 2. | No Co.
336 | Lanzenspitze. Fühnen | 88.16 | 9.94 | - | - | - | 0.47 | - | - | 0.8 | 0.8 | - | Berlin. | 100.17 |  |  | Berlin 1852a. 4. | No Co.
337 | Haarring. | 89.57 | 9.8 | - | - | - | 0.57 | - | - | 0.57 | 0.57 | - | Berlin. | 101.08 |  |  | Berlin 1852a. 5. | Sn 9.86%, Ni+Fe=0.57%, No Co.
338 | Nadel. Fühnen, Broholm. | 91.33 | 8.1 | - | - | Spur | - | - | - | 0.57 | 0.57 | - | Berlin. | 100.57 |  |  | Berlin 1852a. 6. | No Co.
339 | Barren. | 76.16 | 22.85 | 0.99 | - | - | - | - | - | 0.99 | - | - | Berlin. | 100.99 |  |  | Berlin 1852a. 7. | Ni+Zn=0.99%
340 | Gefäss. Falster. | 89.4 | 9.15 | - | - | 1.45 | - | - | - | Spur | Spur | - | Berlin. | 100 |  |  | Berlin 1852a. 10. | No Co.
341 | Schwert. Limfjord, Lödderup. | 85.25 | 14.3 | - | - | - | - | - | - | 0.45 | 0.45 | - | Berlin. | 100.45 |  |  | Berlin 1852a. 11. | No Co.
342 | Sage. Randers Amt. | 93 | 6.01 | - | - | 0.43 | 0.56 | - | - | 0.56 | 0.56 | - | Berlin. | 101.12 |  |  | Berlin 1852a. 12. | Ni+Fe=0.56%, No Co.
343 | Lanzenspitze. | 92.46 | 6.65 | - | - | Spur | 0.89 | - | - | 0.89 | 0.89 | - | Berlin. | 101.78 |  |  | Berlin 1852a. 13. | Ni+Fe=0.89%, No Co.
344 | Pincette. | 93.92 | 5.47 | - | - | - | 0.61 | - | - | 0.61 | 0.61 | - | Berlin. | 101.22 |  |  | Berlin 1852a. 14. | Ni+Fe=0.61%, No Co.
345 | Messer. | 86.55 | 12.6 | - | - | - | 0.85 | - | - | 0.85 | 0.85 | - | Berlin. | 101.7 |  |  | Berlin 1852a. 15. | Ni+Fe=0.86, No Co.
346 | Pincette. | 93.61 | 6.06 | - | - | - | - | - | - | 0.33 | 0.33 | - | Berlin. | 100.33 |  |  | Berlin 1852a. 16. | No Co.
347 | Rohr. Falster. | 88.9 | 10.61 | - | - | - | 0.49 | - | - | 0.49 | 0.49 | - | Berlin. | 100.98 |  |  | Berlin 1852a. 17. | Ni+Fe=0.49%, No Co.
348 | Schildblech. | 83.79 | 15.73 | - | - | - | - | - | - | 0.48 | 0.48 | - | Berlin. | 100.48 |  |  | Berlin 1852a. 19. | No Co.
349 | Beil. | 96.47 | 2.08 | - | - | 0.76 | 0.38 | - | - | 0.31 | - | - | Fellenberg. | 100 |  |  | Fellenberg 1860. I 4.
Frankreich.
350 | Kelt. Greese. | 92 | 6.7 | - | 0.69 | - | 0.29 | - | - | 0.31 | 0.31 | - | Fresenius. | 100.3 |  |  | Fresenius 1845. p. 138 | Cu 91.99 Sn 6.73, Pb 0.69, Fe 0.28, Ni 0.31, Mn, Zn sp.
351 | Beil. | 65.05 | 4.91 | - | 29.58 | - | 0.46 | - | - | - | - | - | Fellenberg. | 100 |  |  | Fellenberg 1860. I 5.
352 | Armspange. Depart. Aude, Narbonne. | 85.32 | 13.75 | - | 0.73 | - | 0.02 | - | - | 0.18 | - | - | Fellenberg. | 100 |  |  | Fellenberg 1861. IV 64.
353 | Dolch. Aus d. Saone bei Lyon. | 96.64 | 1.95 | - | - | - | 0.43 | - | - | 0.98 | - | - | Fellenberg. | 100 |  |  | Fellenberg 1863. XIII 160.
354 | Sichel. Depart. Saone u. Loire, Macon. | 94.28 | 5.14 | - | 0.06 | - | 0.06 | - | - | 0.46 | - | - | Fellenberg. | 100 |  |  | Fellenberg 1864. IX 168.
355 | Schwert. Bei Abbeville. | 86.47 | 13.53 | - | - | - | - | - | - | - | - | - | D'Arcet jun. | 100 |  |  | Mongez 1804a. | Cu 87.47, Sn 12.53. Same error as Göbel
356 | Schwert. Bei Abbeville. | 85 | 15 | - | - | - | - | - | - | - | - | - | D'Arcet jun. | 100 |  |  | Mongez 1804b. 2
357 | Nagel. Bei Abbeville. | 95 | 5 | - | - | - | - | - | - | - | - | - | D'Arcet. | 100 |  |  | Mongez 1804b. 2 n
358 | Schwert. Bei Abbeville. | 90 | 10 | - | - | - | - | - | - | - | - | - | D'Arcet. | 100 |  |  | Mongez 1804b. 3
359 | Schwert. Bei Abbeville. | 96 | 4 | - | - | - | - | - | - | - | - | - | D'Arcet. | 100 |  |  | Mongez 1804b. 1
360 | ? Im Holze bei Agena gefunden | 81.24 | 18.76 | - | - | - | - | - | Spur | - | - | - | Moëssard. | 100 |  |  | Moëssard 1845. 1
361 | ? Normandie, Cherbourg. | 89.29 | 10.71 | - | - | - | - | - | - | - | - | - | Moëssard. | 100 |  |  | Moëssard 1845. 2
362 | ? Nogent. | 90.52 | 9.48 | - | - | - | - | - | - | - | - | - | Moëssard. | 100 |  |  | Moëssard 1845. 3
363 | Schwert? Römisches Lager von Bailleul-sur-Therrain bei Bresle | 82.8 | 17.2 | - | - | - | - | - | Spur | - | - | - | Moëssard. | 100 |  |  | Moëssard 1845. 4
364 | ? Römerlager bei Bresle | 80.29 | 19.71 | - | - | - | - | - | - | - | - | - | Moëssard. | 100 |  |  | Moëssard 1845. 5
365 | ? Bei Pont-Sainte Maxence | 90.44 | 9.56 | - | - | Spur | - | Spur | Spur | - | - | - | Moëssard. | 100 |  |  | Moëssard 1845. 6
366 | ? Bei Pont-Sainte Maxence | 88.02 | 11.98 | - | - | Spur | - | - | Spur | - | - | - | Moëssard. | 100 |  |  | Moëssard 1845. 7
367 | Ring. Diepe. | 75.55 | 23.52 | - | 0.47 | - | - | - | - | - | - | - | Salvétat. | 99.54 |  |  | Salvétat 1850. p.362 | perte 0.46
368 | Ring. Diepe. | 79.98 | 15.73 | - | 3.5 | - | - | - | - | - | - | - | Salvétat. | 99.21 |  |  | Salvétat 1850. p.363 | Cu 79.93 perte 0.84
369 | Beil, gallisch. Antifer bei Êtretat. | 85.9 | 14.1 | - | - | - | - | - | - | - | - | - | Girardin. | 100 |  |  | Girardin 1853. 5a | Cu 85.85 Sn 14.15 Eisen und Blei Sp.
370 | Spiegel. Gallo-römischer Begräbnissplatz zu Cony | 87.5 | 21.5 | - | - | - | - | - | - | - | - | - | Girardin. | 109 |  |  | Girardin 1853. 5c | Cu 78.5
371 | Alte Bronze (?) Knochensäle bei Perigord. (Langerie Grotte, Dordogne) | 85.98 | 12.64 | 0.51 | 1.09 | - | Spur | - | - | - | - | - | Terreil. | 100.22 |  |  | Terreil 1865. p. 110
372 | Ring. Gallisches Grab bei Muckweiler Elsass. | 89.71 | 7.78 | - | 1.29 | 0.41 | 0.52 | - | - | - | - | - | Kopp. | 99.71 |  |  | Kopp 1865. p. 1069 | Average of two measurements
373 | Ring. Dasselbe Grab. | 84.76 | 13.31 | - | 1.8 | 0.4 | Spur | - | - | - | - | - | Kopp. | 100.27 |  |  | Kopp 1865. p. 1069 | Cu 83.755 Sn 13.312 Ag 0.403 Pb 1.804 Fe tr
146. Käufliche Kupfersorten, Geräthe, Münzen etc. (Commercially available grades of copper , utensils , coins, etc.)
Kupfersorten
1 | Schwarzknpfer. Ans kiesigen Erzen in Mansfeld. | 92.68 | - | 1.72 | 1.87 | 0.11 | 1.93 | - | - | 0.62 | 0.62 | 0.99 | ? | 100.54
2 | Garkupfer. Dieselben Erze. Produkt der Reinignng. | 97.17 | - | - | 0.41 | 0.03 | 0.07 | - | - | 0.34 | 0.34 | 0.01 | ? | 98.37
3 | Hammergarkupfer. Dieselben Erze. Letzte Reinigung. | 99.73 | - | - | 0.15 | 0.03 | - | - | - | 0.1 | 0.1 | - | ? | 100.11
4 | Schwarzkupfer. Borsbaanya in Ungarn. Enthielt noch Gold, Spur Wismuth n. Sauerstoff. | 81.31 | - | 0.86 | 8.48 | 0.32 | 4.76 | 0.7 | 1.13 | 0.44 | 0.44 | 0.88 | Lill. | 99.32
5 | Schwarzkupfer. Borsbaanya. Enthielt Gold, Spur Wismuth, Sauerstoff. | 81.43 | - | 0.8 | 7.51 | 0.32 | 6.5 | 0.84 | 0.85 | 0.44 | 0.44 | 0.8 | Lill. | 99.93
6 | Rosettenkupfer. Jachberg. Tyrol. Kupfer durch Verlust bebestimmt. | - | - | - | - | - | Spur | Spur | Spur | 0.64 | Spur | - | Lill. | 0.64
7 | Gegossenknpfer. Jachherg. Kupfer durch Verlust. | - | - | - | - | - | Spur | 0.09 | Spur | 0.55 | - | - | Lill. | 0.64
8 | Regulus aus Rosettenkupfer. Mittenberger Gesellschaft. Salzburg. Kupfer d. Verlust. | - | - | - | - | Spur | 0.82 | Spur | Spur | 0.72 | Spur | - | Lill. | 1.54
9 | Regulus aus Rosettenkupfer. Mittenberger Gesellsch. S. Kupfer d. Verlust. | - | - | - | - | Spur | 0.49 | Spur | Spur | 0.7 | Spur | - | Lill. | 1.19
10 | Rosettenkupfer. Aus Serbien. | 99.57 | - | - | - | 0.006 | - | - | 0.102 | Spur | Spur | 0.261 | Eschka. | 99.939
11 | Barrenkupfer. Russland. | 99.7 | - | - | - | - | Spur | Spur | - | 0.3 | - | - | Bibra. | 100
12 | Barrenkupfer. Russland. | 99.72 | - | - | Spur | - | 0.01 | Spur | - | 0.27 | - | - | Bibra. | 100
13 | Rosettenkupfer. Ungarn. Banat. | 99.85 | - | - | - | Spur | Spur | - | - | 0.15 | - | - | Bibra. | 100
14 | Desgleichen. Ungarn. Banat. Spur Titan. | 96.92 | - | - | - | - | 2.55 | Spur | - | 0.5 | - | 0.03 | Bibra. | 100
15 | Desgleichen. Oesterreich. Mittenberger. | 99.57 | - | - | - | 0.02 | 0.02 | Spur | - | 0.39 | - | - | Bibra. | 100
16 | Desgleichen. Ungarn. Banat. | 99.7 | - | - | - | 0.01 | 0.02 | - | - | 0.27 | - | - | Bibra. | 100
17 | Desgleichen. Tyrol. | 99.39 | - | - | Spur | - | 0.05 | Spur | - | 0.56 | - | - | Bibra. | 100
18 | Desgleichen. Tyrol. Ahrner. | 99.89 | - | - | - | - | Spur | - | - | 0.11 | - | - | Bibra. | 100
19 | Desgleichen. Tyrol. | 99.81 | - | - | - | Spur | 0.02 | Spur | 0.04 | 0.13 | - | - | Bibra. | 100
20 | Desgleichen. Nassau. Dillenburg. | 99.92 | - | - | - | - | 0.02 | Spur | - | 0.06 | - | - | Bibra. | 100
21 | Barren .Nassau. | 99.78 | - | - | - | 0.01 | 0.08 | Spur | Spur | 0.13 | - | - | Bibra. | 100
22 | Rosettenkupfer. Hessen. Vogelsberg. | 99.72 | - | - | - | - | Spur | - | - | 0.28 | - | - | Bibra. | 100
23 | Barren. Schweden. a. c. w. | 99.7 | - | - | - | - | 0.03 | Spur | - | 0.27 | - | - | Bibra. | 100
24 | Barren (?) England. Kupfer als Verlust. Wismuth 0.05. | - | - | - | - | 0.03 | Spur | - | 0.03 | - | - | - | Abel u. Field. | 0.06
25 | Barren (?) England. Kupfer als Verlust. Wismuth 0.05. | - | - | - | - | 0.02 | Spur | - | 0.04 | - | - | - | Abel u. Field. | 0.06
26 | Barren (?) Spanien. K. als V. Silber anwesend, aber nicht bestimmt. | - | - | - | - | - | Spur | 0.76 | 3.31 | - | - | - | Abel u. Field. | 4.07
27 | Plattenkupfer. Manilla. Silber anwesend. Wismuth 0.05. | - | - | - | - | - | Spur | 0.65 | 1.24 | - | - | - | Abel u. Field. | 1.89
28 | Barren. Chile. Silber anwesend. | - | - | - | - | - | 0.43 | Spur | 0.04 | - | - | - | Abel u. Field. | 0.47
29 | Desgleichen. Chile. Silber anwesend. Wismuth Spur. | - | - | - | - | - | 0.51 | 0.5 | 0.07 | - | - | - | Bibra. | 1.08
30 | Desgl. Nordamerika. Lake superior. | 99.97 | - | - | - | - | 0.03 | - | Spur | - | - | - | Bibra. | 100
31 | Desgl. Nordamerika. Lake superior. Minnesota. | 100 | - | - | - | - | Spur | - | Spur | Spur | - | - | Bibra. | 100
32 | Desgl. Nordamerika. Baltimore. | 99.9 | - | - | Spur | Spur | 0.02 | 0.01 | - | 0.07 | - | - | Bibra. | 100
33 | Desgl. Australien. Kapunda. | 99.63 | - | - | - | Spur | 0.13 | - | 0.03 | 0.31 | - | - | Bibra. | 100.1
34 | Desgl. Australien. Wallaroo. | 99.64 | - | - | - | 0.02 | 0.08 | Spur | 0.04 | 0.22 | - | - | Bibra. | 100
35 | Desgl. Australien. W. M. C. | 99.85 | - | - | - | - | Spur | Spur | Spur | 0.15 | - | - | Bibra. | 100
36 | Desgl. Australien. W. F. et Comp. | 99.86 | - | - | - | - | 0.01 | - | - | 0.13 |  | - | Bibra. | 100
Geräthschaften aus Kupfer
37 | Ornament. Engelskopf. Getriebene schöne Arbeit. Wohl Ende des 16. Jahrhunderts. | 97.9 | 0.36 | 1.53 | Spur | - | 0.11 | 0.1 | Spur | Spur | - | - | Bibra. | 100
38 | Theekanne. Ende des 18. Jahrhunderts. | 98.02 | Spur | 1.69 | Spur | - | 0.09 | - | - | 0.2 | - | - | Bibra. | 100
39 | Leuchter. 18. Jahrhundert. | 92.9 | 0.59 | 5.81 | 0.19 | Spur | 0.33 | 0.12 | - | 0.06 | Spur | Spur | Bibra. | 100
40 | Backwerkform. 18. Jahrhundert. | 97.92 | 0.22 | 1.66 | Spur | - | 0.13 | 0.07 | - | Spur | - |  | Bibra. | 100
41 | Desgleichen. 18. Jahrhundert. | 98.89 | 0.03 | 1.01 | Spur | - | 0.07 | Spur | - | Spur | - | - | Bibra. | 100
42 | Desgl. Ende des 17. Jahrhunderts. | 99 | Spur | 0.63 | Spur | - | 0.07 | Spur | - | 0.3 | - | - | Bibra. | 100
43 | Desgl. 17. Jahrhundert. | 99.34 | Spur | 0.63 | Spur | Spur | 0.03 | - | - | Spur | - | - | Bibra. | 100
44 | Kupferziegel, vergoldet. Vom Thurme der Lorenzer Kirche in Nürnberg. Mit Kupfer gedeckt 1498. Abgebrannt 1865. | 99.27 | 0.22 | - | 0.5 | - | 0.01 | Spur | - | - | - |  | Bibra. | 100
Kupfermünzen. 19. Jahrhundert.
45 | Oesterreicher Kupferkreuzer. 1816. | 99.27 | - | Spur | Spur | - | Spur | - | - | 0.73 | - | - | Bibra. | 100
46 | Halber österreich. Kupferkreuzer. 1816. | 99.58 | 0.42 | - | Spur | - | Spur | Spur | - | Spur | - | - | Bibra. | 100
47 | Oesterreicher Kupferkreuzer. 1851. | 99.75 | 0.25 | - | Spur | - | Spur | Spur | - | Spur | Spur | - | Bibra. | 100
48 | Ein Viertel österr. Kupferkreuzer. 1851. | 99.87 | 0.04 | - | Spur | - | Spur | Spur | - | 0.09 | - | - | Bibra. | 100
49 | IV. Centesimi imperio Austriaco. 1852. | 98.96 | 0.03 | - | Spur | - | 1.01 | Spur | - | Spur | Spur | - | Bibra. | 100
50 | Oesterreicher Kupferkreuzer. 1859. | 99.94 | 0.06 | - | - | - | Spur | Spur | - | Spur | - | - | Bibra. | 100
51 | Oesterreicher Kupferkreuzer. 1860. | 99.66 | 0.27 | Spur | Spur | - | Spur | Spur | - | 0.07 | Spur | - | Bibra. | 100
52 | Badischer Kupferkreuzer. 1852. | 99.25 | 0.71 | - | Spur | - | Spur | 0.03 | - | 0.01 | - | - | Bibra. | 100
53 | Russische kleinere Kupfermünze. 1850. | 98.99 | 0.8 | - | Spur | - | Spur | 0.21 | - | Spur | - | - | Bibra. | 100
54 | Englische Kupfermünze. 1802. | 99.77 | 0.13 | - | Spur | - | Spur | Spur | - | 0.1 | - | - | Bibra. | 100
55 | Griechische Kupfermünze II Lepta. 1833. | 99.28 | 0.7 | - | Spur | - | Spur | 0.07 | - | Spur | - | - | Bibra. | 100.05
56 | Griechische Kupfermfünze V Lepta. 1842. | 94.94 | 4.3 | - | 0.98 | 0.02 | Spur | Spur | - | 0.21 | - | - | Bibra. | 100.45
57 | Belgische Kupfermünze V Cent. 1852. | 100 | Spur | - | Spur | - | Spur | - | - | Spur | - | - | Bibra. | 100
58 | Westphalen. Hiron. Napoleon. 1809. | 98.44 | 0.34 | 1.22 | Spur | - | Spur | Spur | - | Spur | - | - | Bibra. | 100
59 | Würtemberg. 1831. | 99.63 | 0.3 | - | Spur | - | Spur | Spur | - | 0.07 | - | - | Bibra. | 100
60 | Schweiz. Bazen. St. Gallen. 1809. | 96.47 | 1 | 1.53 | 0.2 | - | Spur | - | - | 0.73 | - | - | Bibra. | 99.93
61 | Buenos Ayres. Anfang dieses Jahrh. | 89.48 | 0.21 | - | Spur | - | - | - | - | 0.31 | - | - | Bibra. | 90
62 | Münze von Marokko. Fels oder Tohabo genannt. 19. Jahrhundert. | 83.62 | 3.2 | 6.58 | 6.6 | - | Spur | Spur | Spur | - | - | - | Bibra. | 100
63 | Münze aus Spanien. 1856. Silber anwesend, nicht bestimmt. Wismuth spur. | - | Spur | - | - | - | 0.03 | - | 0.3 | - | - | - | Abel u. Field. | 0.33
64 | Münze aus Nordamerika. 1849. | - | Spur | - | - | Spur | Spur | - | Spur | - | - | - | Abel u. Field. | 0
65 | Münze aus Chile. 1858. | - | Spur |  | - | Spur | 0.04 | - | Spur | - | - | - | Abel a. Field. | 0.04
Kupfermünzen aus dem vorigen Jahrhundert, and ältere. |  |  |  | -
66 | Englische Münze, geprägt ar die jonischen Inseln. Ende des 18. Jahrhunderts. | 98.91 | 0.73 | - | 0.05 | - | 0.07 | Spur | Spur | 0.24 | - | - | Bibra. | 100
67 | Französische Republik. 1791. | 99.69 | 0.13 | - | 0.05 | - | - | Spur | - | - | - | - | Bibra. | 99.87
68 | Münze von Wismar. (Mecklenburg Schwerin.) 1735. | 99.9 | 0.03 | - | - | - | - | - | - | 0.07 | - | - | Bibra. | 100
69 | Münze von Wismar. Drei Pfennige. 1854. | 99.85 | 0.13 | Spur | - | Spur | Spur | Spur | Spur | 0.02 | - | - | Bibra. | 100
70 | Mailänder Münze. Carl Herzog. 1711-1740. | 99.84 | 0.05 | - | Spur | - | 0.05 | - | - | 0.06 | - | - | Bibra. | 100
71 | Münze von Westphalen. 1692. | 95.25 | 0.42 | 3.21 | 0.1 | - | - | - | Spur | 1.02 | - | - | Bibra. | 100
72 | Münze von Venedig. 1600. | 97.64 | 1.01 | 0.57 | Spur | - | Spur | Spur | - | 0.78 | - | - | Bibra. | 100
73 | Münze von Ferrara. Herzog Alphons III. 1558-1597. | 98.6 | 1 | - | 0.4 | - | Spur | - | - | - | - | - | Bibra. | 100
74 | Münze von Aragonien. Philip II. Rex Arag. Rex. Hierosolymä. 1554-1589.. | 99.88 | 0.22 | - | Spur | - | Spur | - | Spur | Spur | - | - | Bibra. | 100.1
75 | Münze von Mantua. Franz II. Markgraf. 1484-1519. | 98.13 | 0.42 | 0.42 | 0.2 | Spur | Spur | Spur | - | 0.83 | Spur | - | Bibra. | 100
76 | Sicilien. Wilhelm II. 1166-1189. | 99.76 | 0.05 | - | 0.04 | Spur | 0.1 | Spur | - | 0.05 | - | - | Bibra. | 100
Geräthschaften aus Zinn.
77 | Leuchter. Gewundener Schaft. Etwa Anfang des 18. Jahrh. Zeiehen: Fliegender Engel. | 0.5 | 99.4 | - | 0.1 | - | Spur | Spur | - | - | - | - | Bibra. | 100
78 | Vorleglöffel. Gewundener Stiel. Etwa Mitte des 18. Jahrh.: ohne Zeichen. | 0.61 | 86.01 | - | 12.9 | - | 0.23 | 0.25 | - | - | - | - | Bibra. | 100
79 | Zuckerschale. Anfang des 18. Jahrh.: ohne Zeichen. | 0.72 | 99.01 | - | Spur | - | 0.27 | - | - | - | - | - | Bibra. | 100
80 | Kaffeekanne. Mitts des 18. Jahrh. Englisch Zinn. Zeichen: TH. TISH. SHEFFIELD. 1103. | 0.4 | 99.55 | - | Spur | - | 0.05 | - | - | - | - | - | Bibra. | 100
81 | Löffel. Anfang des 19. Jahrh. Zeichen unleserlich. | 0.2 | 99.8 | - | Spur | - | Spur | Spur | - | - | - | - | Bibra. | 100
82 | Löffel. Mitte des 18. Jahrh. Ohne Zeichen. | 1.2 | 98.4 | - | Spur | - | Spur | 0.4 | - | - | - | - | Bibra. | 100
83 | Löffel. Anfang des 19. Jahrh. Ohne Zeichen. | 0.97 | 97.41 | - | 1.3 | - | Spur | 0.32 | Spur | - | - | - | Bibra. | 100
Kupferlegirungen aus China, Cochinchina etc.
1 | Münze. Nr. 1 bis 6. Tschen genannt. | 63.94 | 2.29 | 26.24 | 6.02 | - | 1.35 | - | - | - | Spur | - | Pöpplein. | 99.84 |  |  | Genth 1858. 1
2 | Münze. | 60.97 | 0.05 | 35.05 | 1.56 | Spur | 2.37 | - | - | - | Spur | - | Pöpplein. | 100 |  |  | Genth 1858. 2
3 | Münze. | 55.53 | 0.33 | 32.74 | 1.03 | - | 2.38 | 3.21 | 3.44 | 0.54 | - | - | Pöpplein. | 99.2 |  |  | Genth 1858. 3
4 | Münze. | 59.14 | 2.71 | 29.62 | 3.4 | Spur | 4.83 | - | - | 0.17 | Spur | - | Pöpplein. | 99.87 |  |  | Genth 1858. 4
5 | Münze. | 59.98 | 1.2 | 32.11 | 3.98 | 0.07 | 2.1 | - | Spur | 0.55 | - | - | Pöpplein. | 99.99 |  |  | Genth 1858. 5
6 | Münze. | 60.19 | 1.81 | 31.57 | 5.83 | - | 1.34 | - | - | - | - | - | Pöpplein. | 100.74 |  |  | Genth 1858. 6
7 | Münze. Nr. 7 u. 8. Patéc genannt. | 59.88 | 7.9 | 0.59 | 31.42 | Spur | 0.35 | Spur | Spur | 0.18 | - | - | Pöpplein. | 100.32 |  |  | Genth 1858. 7
8 | Münze. | 51.2 | 4.81 | Spur | 42.25 | 0.03 | 1.36 | - | - | Spur | 0.23 | - | Pöpplein. | 99.88 |  |  | Genth 1858. 8
9 | Münze. Nr. 9 bis 24. Tschen genannt. | 83.96 | 2.2 | 11.23 | 2.11 | - | Spur | 0.4 | - | 0.1 | Spur | - | Bibra. | 100
10 | Münze. | 76.87 | 2.33 | 18.62 | 2.08 | - | 0.1 | Spur | Spur | - | - | - | Bibra. | 100
11 | Münze. | 76.61 | 1.8 | 16.8 | 2.79 | - | 2 | Spur | - | Spur | - | - | Bibra. | 100
12 | Münze. | 58.73 | 2.63 | 37.58 | 0.86 | Spur | Spur | Spur | Spur | 0.2 | Spur | - | Bibra. | 100
13 | Münze. | 87.33 | 2.56 | 7.62 | 0.74 | Spur | 0.18 | 0.05 | 0.53 | - | - | Spur | Bibra. | 99.01
14 | Münze. | 87.29 | 2.1 | 9.52 | 0.42 | - | 0.37 | 0.2 | Spur | 0.1 | - | - | Bibra. | 100
15 | Münze. | 75.76 | 2.5 | 19.1 | 2.2 | - | 0.34 | Spur | - | 0.1 | - | Spur | Bibra. | 100
16 | Münze. | 54.98 | 0.65 | 40.26 | 0.9 | - | 2.85 | Spur | - | 0.3 | 0.06 | - | Bibra. | 100
17 | Münze. | 50.65 | 2.53 | 43.37 | 1.77 | - | 1.86 | Spur | Spur | Spur | - | - | Bibra. | 100.18
18 | Münze. | 67.54 | 2.8 | 22.9 | 3.8 | Spur | 1.3 | 1.22 | 0.13 | 0.41 | Spur | - | Bibra. | 100.1
19 | Münze. | 74.61 | 1.4 | 21.83 | 0.48 | - | 1.48 | Spur | - | 0.2 | Spur | - | Bibra. | 100
20 | Münze. | 61.08 | 2.7 | 32.9 | 0.8 | - | 1.77 | 0.42 | 0.21 | 0.12 | Spur | - | Bibra. | 100
21 | Münze. | 56.96 | 0.42 | 36.47 | 2.81 | Spur | 3.29 | 0.05 | - | Spur | Spur | - | Bibra. | 100
22 | Münze. | 87.95 | 2.7 | 6.08 | 2.5 | - | 0.3 | 0.37 | 0.07 | 0.1 | - | - | Bibra. | 100.07
23 | Münze. | 68.11 | 2.11 | 22.9 | 4.03 | - | 2.28 | 0.5 | - | Spur | Spur | - | Bibra. | 99.93
24 | Münze. | 67.05 | 0.42 | 30.65 | 0.08 | - | 1.8 | Spur | - | - | - | - | Bibra. | 100
25 | Gong - Gongs, oder: Tam - Tams. | 78 | 22 | - | - | - | - | - | - | - | - | - | Klaproth. | 100 |  |  | Klaproth 1815. 93 VIII
26 | Gong - Gongs. | 80 | 20 | - | - | - | - | - | - | - | - | - | Genth. | 100
27 | Kanone. | 71.16 | - | 27.36 | - | - | 1.4 | - | - | - | - | - | Roux. | 99.92 |  |  | Roux 1861. 4 | perte 0.08
28 | Spiegel. | 80.8 | - | - | 9.5 | - | - | 8.5 | - | - | - | - | Kampmann u. Stengel. | 98.8
29 | Chinesisches Weisskupfer. | 79.4 | - | - | - | - | 4.58 | -- | - | 16.02 | - | - | Levol. | 100
30 | Chines. Kupfer, oder: Packtong. | 87.54 | - | - | - | 0.12 | 1.17 | - | - | 11.48 | 0.44 | 0.1 | Onnen. | 100.85 |  |  | Onnen 1848. I
31 | Weiss -Kupfer, oder: Packtong. | 85.09 | - | - | - | 0.14 | 4.08 | - | - | 9.49 | 1.16 | 0.49 | Onnen. | 100.45 |  |  | Onnen 1848. II
32 | Ohne Bezeichnung. | 98.49 | - | - | - | 0.14 | 0.01 | - | - | 1.19 | - | - | Onnen. | 99.83 |  |  | Onnen 1848. III
33 | Chines. Kupfer. I. Sorte. | 97.79 | - | - | - | 0.75 | 0.21 | - | - | 1.35 | - | - | Onnen. | 100.1 |  |  | Onnen 1848. IV | Ag 0.505
34 | Chines. Kupfer. II. Sorte. | 82.21 | - | 17.56 | - | 0.07 | 0.19 | - | - | 0.71 | - | - | Onnen. | 100.74 |  |  | Onnen 1848. V
35 | Chines. Knpfer. III. Sorte. | 62.49 | - | 35.84 | - | 0.07 | 0.4 | - | - | 0.74 | - |  | Onnen. | 99.54 |  |  | Onnen 1848. VI
36 | Wieder chines. Kupfer. I. Sorte. | 97.12 | - | - | - | - | 1.28 | - | - | 1.84 | - | 0.3 | Onnen. | 100.54 |  |  | Onnen 1848. VII
37 | Chines. Kupfer. II. Sorte. | 92.65 | - | - | 5.75 | - | 1.1 | - | - | 2.11 | - | 0.06 | Onnen. | 101.67 |  |  | Onnen 1848. VIII | Fe 0.1
38 | Ohne Bezeichnung. | 93.48 | - | - | - | - | 4.43 | - | - | 0.46 | - | 0.46 | Onnen. | 98.83 |  |  | Onnen 1848. IX | Schwefel 0.47
39 | Haubitze. | 88.11 | 3.16 | 7.1 | - | - | 1.63 | - | - | - | - | - | Roux. | 100 |  |  | Roux 1861. 1
40 | Kanone. | 77.18 | 3.42 | 5.02 | 13.22 | - | 1.16 | - | - | - | - | - | Roux. | 100 |  |  | Roux 1861. 2 | As tr
41 | Feuerrohr. (Espingole). | 93.19 | 5.43 | - | - | - | 1.38 | Spur | - | - | - | - | Roux. | 100 |  |  | Roux 1861. 3 | As tr. No Sb.
Indien.
42 | Sehr alte Buddha Statue. 1000 Kilogr. Gewicht. | 91.5 | - | - | - | 0.02 | 7.59 | - | 0.08 | Spur | - | 0.51 | Forbes. | 99.7
43 | Tschen. Tibet. | 98.3 | Spur | 1.15 | - | 0.4 | 0.15 | Spur | - | - | - | - | Bibra. | 100
44 | Münze. Ostindien. | 96.97 | 0.02 | 2.59 | - | - | 0.42 | - | - | Spur | - | - | Bibra. | 100
45 | Münze. Brittisch Indien. | 97.4 | 0.03 | 2.05 | 0.02 | - | 0.22 | Spur | - | 0.28 | - | - | Bibra. | 100
China. (Nachtrag.)
46 | Tschen. | 67.23 | 11.28 | - | 21.47 | - | - | - | - | - | - | - | Klaproth. | 99.98 |  |  | Klaproth 1815. 61 V 1.
47 | Tschen. | 91.12 | 2.42 | - | 6.45 | - | - | - | - | - | - | - | Klaproth. | 99.99 |  |  | Klaproth 1815. 61 V 2.
48 | Gong - Gongs. | 80 | 19.57 | - | - | - | - | - | - | - | - | - | Thomson. | 99.57 |  |  | Thomson 1813. pp 209-10 | Cu 80.427 Sn 19.937. No Pb or Ag.
49 | Spiegel. | 80.83 | - | - | 9.71 | - | - | 8.43 | - | - | - | - | Elsner. | 98.97
50 | Bildsäulen. | 74 | 1 | 10 | 15 | - | - | - | - | - | - | - | ? | 100
Hoffmann hat folgende Mischungen fur Statuen - Bronze angegeben:
|  | Kupfer. | Zink. | Zinn. | Farbe. | Spec. Gewicht.
|  | 84.42 | 11.28 | 4.3 | Grenze des Rothgelb | 8.7375 | [6 empty] | Hoffmann |  |  |  | Hoffmann 1844. p. 238 1
|  | 83.05 | 13.03 | 3.92 | [8 empty] | Hoffmann |  |  |  | Hoffmann 1844. p. 238 2
|  | 81.05 | 15.32 | 3.63 | orangegelb | [7 empty] | Hoffmann |  |  |  | Hoffmann 1844. p. 238 3
|  | 78.09 | 18.47 | 3.44 | desgleichen | [7 empty] | Hoffmann |  |  |  | Hoffmann 1844. p. 238 4
|  | 73.58 | 23.27 | 3.15 | desgleichen | [7 empty] | Hoffmann |  |  |  | Hoffmann 1844. p. 238 5
|  | 70.36 | 26.88 | 2.76 | hellgelb | [7 empty] | Hoffmann |  |  |  | Hoffmann 1844. p. 238 6
|  | 65.95 | 31.56 | 2.49 | Grenze des Hellgelb | 8.4675 | [6 empty] | Hoffmann |  |  |  | Hoffmann 1844. p. 238 7
Spiegel, Statuen, Glocken, Kanonen, Schiffsbeschläge
Spiegel, Analysen and Vorschriften fur die Zusammensetzung der Legirung.
1 | Hohlspiegel. | 69 | 28.7 | - | - | - | - | - | Spur | - | - | - | Ludwig. | 97.7
2 | Spiegel. | 65.15 | 32.78 | - | - | - | - | - | - | - | - | - | Otto. | 97.93
3 | Teleskopspiegel von Ross. | 67 | 33 | - | - | - | - | - | - | - | - | - | ? | 100
4 | Mudge's Teleskopspiegel. | 68.82 | 31.18 | - | - | - | - | - | - | - | - | - | - | 100
5 | Edward's Spiegelmetall. | 64 | 32 | - | - | - | - | - | 4 | - | - | - | - | 100
6 | Richardson's Spiegelmetall. | 65.3 | 30 | 0.7 | - | 2 | - | - | 2 | - | - | - | - | 100
7 | Little's Spiegelmetall. | 65 | 30.8 | 2.2 | - | - | - | - | 1.9 | - | - | - | - | 99.9
8 | Sollit's Spiegelmetall. | 64.6 | 31.3 | - | - | - | - | - | Spur | 4.1 | - | - | - | 100
9 | Cooper's Spiegelmetall. | 57.8 | 27.3 | 3.6 | - | - | - | 1.2 | - | - | - | - | - | 89.9
10 | Otto's Spiegelmetall. | 68.5 | 31.5 | - | - | - | - | - | - | - | - | - | - | 100
Statuen.
11 | Reiterstatue Louis XIV. 1699. | 91.4 | 1.7 | 5.53 | 1.37 | - | - | - | - | - | - | - | Darcet. | 100 |  |  | Schubarth 1839. p.312
12 | Statue Henry IV. Auf dem Pont neuf in Paris. | 89.62 | 5.7 | 4.2 | 0.48 | - | - | - | - | - | - | - | Darcet. | 100 |  |  | Schubarth 1839. p.312
13 | Reiterstatue Louis XV. Von Gor. | 82.45 | 4.1 | 10.3 | 3.15 | - | - | - | - | - | - | - | Darcet. | 100 |  |  | Schubarth 1839. p.312
14 | Minerva Statue. In Paris. | 83 | 2 | 14 | 1 | - | - | - | - | - | - | - | ? | 100
15 | Vendome Saüle. In Paris. | 89.2 | 10.2 | 0.5 | 0.1 | - | - | - | - | - | - | - | ? | 100
16 | Napoleon Statue. In Paris. | 75 | 3 | 20 | 2 | - | - | - | - | - | - | - | ? | 100
17 | Bavaria. Stiglmayr in Miinchen. 95'. 1560 Centner aus eroberten Kanonen. | 91.55 | 1.7 | 5.5 | 1.3 | - | - | - | - | - | - | - | ? | 100.05
18 | Lessingsstatue. Von Howald in Braunschweig. | 84.2 | 3.55 | 11.5 | 0.75 | - | - | - | - | - | - | - | ? | 100
19 | Löwe. Anf dem Burgplatze in Braunschweig. | 81 | 6.5 | 10 | 2.5 | - | - | - | - | - | - | - | ? | 100
20 | Statue von Melananthon in Wittenberg, und von Friedr. Wilhelm IV. in Koln. Von Gladenbeck. | 89.55 | 2.99 | 7.46 | - | - | - | - | - | - | - | - | ? | 100
21 | Statue vom Grafen von Brandenburg, und vom Löwenkämpfer vor dem Museum in Berlin. Von GIadenbeck. | 88.88 | 1.4 | 9.72 | - | - | - | - | - | - | - | - | ? | 100
22 | Blücher Statue. In Berlin. Von Lequene. | 90.1 | 4.6 | 5.3 | - | - | - | - | - | - | - | - | ? | 100
23 | Amazone. In Berlin. Von Fischer. | 90 | 4 | 6 | - | - | - | - | - | - | - | - | ? | 100
24 | Friedrich der Grosse. In Berlin. Von Friehel. | 88.3 | 1.4 | 9.5 | 0.7 | - | - | - | - | - | - | - | ? | 99.9
25 | Schäfer nach Thorwaldsen. In Potsdam. 1825 gegossen | 88.66 | 9.2 | 1.28 | 0.77 | - | - | - | - | - | - | - | Ziurek. | 99.91 |  |  | Bischoff 1865. p. 210 1a | Cu 88.68
26 | Derselbe. | 89.2 | 8.86 | 1.12 | 0.51 | - | 0.18 | - | - | - | - | - | Reimann. | 99.87 |  |  | Bischoff 1865. p. 210 1b
27 | Bacchus. Im sicilianischen Garten zu Sanssouci, zwischen 1830 and 1835. Von Hopfgartner in Rom gegossen. | 89.34 | 7.5 | 1.63 | 1.21 | - | 0.18 | - | - | - | - | - | Ziurek. | 99.86 |  |  | Bischoff 1865. p. 210 2a
28 | Derselbe. | 88.23 | 7.09 | 2.55 | 1.63 | - | 0.31 | Spur | - | 0.08 | - | - | Olshausen. | 99.89 |  |  | Bischoff 1865. p. 210 2b
29 | Germanicus. In Charlottenhof bei Potsdam, in Rom um 1820 gegossen. | 89.78 | 6.16 | 2.25 | 1.33 | - | - | - | - | 0.27 | - | - | Tieftrunk. | 99.79 |  |  | Bischoff 1865. p. 210 3a | Zn 2.35
30 | Derselbe. | 89.3 | 6.96 | 2.44 | 0.62 | - | 0.08 | - | - | - | - | - | Reimann. | 99.4 |  |  | Bischoff 1865. p. 210 3b
31 | Der grosse Kurfürst. Reiterstatue. In Berlin. Aufgestellt 1703. Schwanzspitze des Pferdes. | 89.09 | 5.82 | 1.64 | 2.62 | - | 0.13 | 0.6 | - | 0.11 | - | - | Finkener. | 100.01 |  |  | Bischoff 1865. p. 210 4a
32 | Derselbe. | 87.91 | 7.45 | 1.38 | 2.65 | - | - | Spur | - | 0.2 | - | - | Weber. | 99.59 |  |  | Bischoff 1865. p. 210 4b
33 | Sklaven am Postamente dies. Statue. | 90.55 | 7.5 | Spur | 0.73 | - | 0.25 | - | - | 0.4 | - | - | Rammelsberg. | 99.43 |  |  | Bischoff 1865. p. 210 5a | Ni u. Zn
34 | Sklaven am Postamente dies. Statue. In Berlin. Aufgestellt 1703. Schwanzspitze des Pferdes. | 88.92 | 7.54 | 0.48 | 1.1 | - | 0.06 | 0.13 | - | 0.21 | - | - | Finkener. | 98.44 |  |  | Bischoff 1865. p. 210 5b
35 | Diana. Im Hofgarten zu München. 1600 gegossen. | 77.03 | 0.91 | 19.12 | 2.29 | - | 0.12 | - | - | 0.43 | - | -- | Tieftrunk. | 99.9 |  |  | Bischoff 1865. p. 210 8a
36 | Dieselbe. | 76.9 | 0.64 | 19.69 | 2.68 | - | 0.17 | - |  | 0.1 | - | - | Hampe. | 100.18 |  |  | Bischoff 1865. p. 210 8b
37 | Statue. Auf dem Residenzhofe in München. 1600 gegoss. | 92.88 | 4.18 | 0.44 | 2.31 | - | 0.15 | - | - | - | - | - | Sonnenschein. | 99.96 |  |  | Bischoff 1865. p. 210 9a
38 | Dieselbe. | 91.84 | 5.64 | - | 2.46 | - | 0.08 | - | - | 0.12 | - | - | Hampe. | 100.14 |  |  | Bischoff 1865. p. 210 9b
39 | Statuenbronze. Aus Augsburg aus dem 16. Jahrhundert. | 89.43 | 8.17 | - | 1.05 | - | 0.34 | - | - | 0.1 | - | - | Rammelsberg. | 99.09 |  |  | Bischoff 1865. p. 210 6a | Ni 0.19
40 | Dieselbe. | 90.37 | 6.9 | - | 2.55 | - | Spur | - | - | Spur | - | 0.08 | Hampe. | 99.9 |  |  | Bischoff 1865. p. 210 6b
41 | Mars - and Venusgruppe. In München. Aus dem Jahre 1585. | 94.12 | 4.77 | 0.3 | 0.67 | - | - | - | - | 0.48 | - | - | Weber. | 100.34 |  |  | Bischoff 1865. p. 210 10
42 | Vom Sehwert einer Statue. Lebensgross. Nähere Notizen fehlen , wohl 17. Jahrh. Spur Gold in d. Verzierung. | 76.42 | - | 21.33 | Spur | - | Spur | Spur | - | 2.25 | - | - | Bibra. | 100
43 | Weibliche Statuette. Wohl Ende des 17. Jahrhunderts. | 77.4 | 2.46 | 16.4 | 0.68 | - | 0.93 | 1.83 | - | Spur | - | - | Bibra. | 99.7
44 | Statuette. Anfang d. 18. Jahrhnnderts. | 71.7 | 1.01 | 23.53 | 0.8 | - | 2.59 | 0.37 | - | Spur | - | Spur | Bibra. | 100
45 | Basrelief. Anfang d. 17. Jahrh. | 65.34 | 5.04 | 25.64 | 2.09 | - | 1.79 | Spur | - | 0.1 | - | - | Bibra. | 100
Glocken.
46 | Glocke ans Rouen. 12. Jahrhundert. | 76.1 | 22.3 | - | Spur | - | 1.6 | - | - | - | - | - | Girardin. | 100 |  |  | Girardin 1853. 5g (i) | Fe und Zn 1.6
47 | Desgleichen. 12. Jahrhundert. | 71 | 26 | 1.8 | - | - | 1.2 | - | - | - | - | - | Girardin. | 100 |  |  | Girardin 1853. 5g (i)
48 | Glocke aus Reichenhall. Um 1260. | 76 | 24 | - | - | - | - | - | - | - | - | - | Braunschweiger. | 100
49 | Glocke. (Fragment, aus dem germ. Museum.) anno 1482. | 77.56 | 21.12 | 0.97 | Spur. | - | Spur | Spur |  | 0.35 | - | - | Bibra. | 100
50 | Glocke aus Reichenhall. 1562. | 80 | 20 | - | - | - | - | - | - | - | - | - | Braunschweiger. | 100
51 | Glocke vom Glockenspiel zu Darmstadt. Zwei -gestrichenes C. 1670 in Amsterdam gegossen von Peter Hemony. | 73.94 | 21.67 | - | 1.19 | - | 0.17 | - | Spur | 2.11 | - | - | Heyl. | 99.08
52 | Glocke vom Glockenspiel zu Darmstadt. Drei -gestrichenes C. 1670 in Amsterdam gegossen von Peter Hemony. | 72.52 | 21.06 | - | 2.14 | - | 0.15 | - | Spur | 2.66 | - | - | Heyl. | 98.53
53 | Glocke von Willershausen am Harze. 1704 in Hildesheim gegossen. | 74.79 | 20.29 | 1.85 | 3 | - | - | - | - | - | - | - | ? | 99.93
54 | Desgleichen. 1704 in Hildesheim gegossen. | 69.62 | 25.99 | 2.55 | 1.45 | - | - | - | - | - | - | - | ? | 99.61
55 | Glocke von Ziegenhain. | 71.48 | 23.59 | - | 4.04 | 0.12 | - | - | - | - | - | - | Reichardt. | 99.23
56 | Chinellen. (Teller, becken, bei d. "Turirkischen Musik"). Dieses Jahrhundert. | 79.16 | 19.34 | 1.5 | Spur | - | Spur | Spur | - | Spur | - | - | Bibra. | 100
57 | Desgleichen. Dieses Jahrhundert. | 79.55 | 20.05 | 2.08 | Spur | - | Spur | Spur | - | 0.12 | - | - | Bibra. | 101.8
58 | Chinellen, (Becken , türkisch.) Aecht türkische? | 78.51 | 20.27 | - | 0.52 | - | 0.18 | - | - | - | - | - | Fleck. | 99.48
59 | Japanische Glockenspeise. I. Qualität | 62.51 | 25 | 9.37 | - | - | 3.12 | - | - | - | - | - | - | 100
60 | Japanische Glockenspeise. II. Qualität | 68.91 | 17.24 | 3.5 | 10.35 | - | - | - | - | - | - | - | - | 100
61 | Japanische Glockenspeise. III. Qualität | 60.61 | 18.18 | 6.06 | 12.12 | - | 3.03 | - | - | - | - | - | - | 100
Kanonen.
62 | Preussische Normallegirung. | 90.9 | 9.1 | - | - | - | - | - | - | - | - | - | - | 100
63 | Französische Normallegirung. | 90 | 10 | - | - | - | - | - | - | - | - | - | - | 100
64 | Französische Normallegirung. | 92.6 | 7.4 | - | - | - | - | - | - | - | - | - | - | 100
65 | Englisches Geschütz. | 89.3 | 10.7 | - | - | - | - | - | - | - | - | - | - | 100
66 | Achtpfünder. (Englisch?) | 92.6 | 7.4 | - | - | - | - | - | - | - | - | - | - | 100
67 | Neue Schweizerkanone. Lüzern | 88.929 | 10.375 | 0.419 | 0.062 | - | 0.1 | - | - | - | - | - | Bailey. | 99.885
68 | Desgleichen. | 89.835 | 9.813 | 0.036 | 0.133 | - | 0.008 | - | - | - | - | - | Bailey. | 99.825
69 | Kanonen von Gebrüder Keller. Um 1700. | 91.5 | 7.8 | 0.7 | - | - | - | - | Spur | - | - | - | - | 100
70 | Kanonen aus derselben Zeit. Um 1700. | 86 | 11.1 | 2.9 | - | - | - | - | Spur | - | - | - | Buchner. | 100
71 | Russische Kanonen. Von 1819. | 88.61 | 10.76 | - | - | - | 0.69 | - | Spur | - | - | - | ? | 100.06
72 | Alte türkische Kanone. | 88.23 | 9.71 | 0.99 | 0.7 | - | 0.1 | Spur | Spur | 0.27 | - | - | Bibra. | 100
73 | Alte türkische Kanone. | 92.68 | 5.7 | 0.31 | 1 | Spur | 0.2 | Spur |  | 0.22 | - | - | Bibra. | 100.11
74 | Bückeburger Kanone. 1775. | 100 | 5 | - | - | - | - | - | - | - | - |  | - | 105
75 | Turiner Kanone. 1771. | 100 | 12 | - | - | - | - | - | - | - | - |  | - | 112
76 | Französische Kanone. 1780. | 100 | - | - | - | - | - | - | - | - | - |  | - | 100
Schiffsbeschläge. Notizen über die Haltbarkeit in See. Es wurden die Platten untersucht, welche längere Zeit zur See waren.
77 | Schiffsbeschlag. | 97.1 | 2.4 | - | 0.5 | - | - | - | Spur | - | - | - | Bobierre. | 100 |  |  | Bobierre 1852. 1
78 | Desgleichen. | 96.8 | 2.4 | - | 0.8 | - | - | - | Spur | - | - | - | Bobierre. | 100 |  |  | Bobierre 1852. 2
79 | Desgleichen. | 95.9 | 2.9 | - | 1.2 | - | - | - | Spur | - | - | - | Bobierre. | 100 |  |  | Bobierre 1852. 3
80 | Desgleichen. | 96 | 3.1 | - | 0.9 | - | - | - | Spur | - | - | - | Bobierre. | 100 |  |  | Bobierre 1852. 4
81 | Desgleichen. | 95.2 | 3.5 | - | 1.3 | - | - | - | Spur | - | - | - | Bobierre. | 100 |  |  | Bobierre 1852. 5
82 | Desgleichen. | 95.9 | 3.4 | - | 0.7 | - | - | - | Spur | - | - | - | Bobierre. | 100 |  |  | Bobierre 1852. 6
83 | Desgleichen. | 95.3 | 4.1 | - | 0.6 | - | - | - | Spur | - | - | - | Bobierre. | 100 |  |  | Bobierre 1852. 7
84 | Desgleichen. | 94.7 | 4.4 | - | 0.9 | - | - | - | Spur | - | - | - | Bobierre. | 100 |  |  | Bobierre 1852. 8 | Bobierre gives Cu 84.7
85 | Desgleichen. | 93.5 | 5.5 | - | 1 | - | - | - | Spur | - | - | - | Bobierre. | 100 |  |  | Bobierre 1852. 9
86 | Nägel zu Schiffsbeschlägen. | 52.73 | - | 41.18 | 4.72 | - | - | - | - | - | - | - | Percy. | 98.63
87 | Dieselben. | 62.62 | 2.64 | 24.64 | 8.69 | - | - | - | - | - | - | - | Percy. | 98.59
Mittelalter. Renaissance, Roccoco etc.
1 | Verzierung eines Schwertgehäinges. Merovingisch. | 37.2 | 18.8 | - | 44 | - | - | - | - | - | - | - | Girardin. | 100 |  |  | Girardin 1853. 5d | Fe spur
2 | Ring. Merovingisch. | 45.1 | 14 | - | 40.9 | - | - | Spur | - | - | - | - | Girardin. | 100 |  |  | Girardin 1853. 5e
3 | Mehrere andere Ringe. Merovingisch. | 72 | - | - | 28 | - | - | - | - | - | - | - | Girardin. | 100 |  |  | Girardin 1853. 5f (ii)
4 | Gürtelschnalle. Merovingisch. | 69.32 | 20.78 | - | 9.9 | - | - | - | - | - | - | - | Girardin. | 100 |  |  | Girardin 1853. 5f (i)
5 | Metallmasse vom Altars des Krodo zu Goslar. | 69 | - | 18 | 13 | - | - | - | - | - | - | - | Klaproth. | 100 |  |  | Klaproth 1815. 127 XII I
6 | Bildsäule des Püsterichs zu Sondershausen. | 91.6 | 7.5 | - | 0.9 | - | - | - | - | - | - | - | Klaproth. | 100 |  |  | Klaproth 1815. 119 XI
7 | Der grosse Leuchterring zn Goslar. | 84 | - | 16 | - | - | - | - | - | - | - | - | Klaproth. | 100 |  |  | Klaproth 1815. 127 XII III
8 | Einfassung des Hochaltars der Stiftskirche zu Goslar. | 75 | 12.5 | - | 12.5 | - | - | - | - | - | - | - | Klaproth. | 100 |  |  | Klaproth 1815. 127 XII IV
9 | Der Kaiserstuhl zu Goslar. | 92.5 | 5 | - | 2.5 | - | - | - | - | - | - | - | Klaproth. | 100 |  |  | Klaproth 1815. 127 XII II | Pb given as 0.5 by Bibra
10 | Klammer. 14. Jahrhundert. | 71.87 | 6.114 | - | 21.93 | - | - | - | - | - | - | - | Girardin. | 99.914 |  |  | Girardin 1853. 5h
11 | Buchbeschläge. Vergoldet. 15. Jahrh. | 68.99 | - | 29.52 | Spur | - | 1.49 | - | - | Spur | - | - | Bibra. | 100
12 | Buchbeschläge. 15. Jahrh. | 76.69 | 1.09 | 21.52 | Spur |  | 0.4 | 0.2 | - | 0.1 | - | - | Bibra. | 100
13 | Schlüsselhacken. 15. Jahrh. | 76.83 | 0.42 | 21.69 | Spur | -- | 0.98 | 0.08 | - | Spur | Spur | - | Bibra. | 100
14 | Hahn. 16. Jahrh. | 62.57 | 1.1 | 31.77 | 3.56 | - | 0.6 | - | - | 0.4 | - | - | Bibra. | 100
15 | Kopf eines Lanzknechtes. 16. Jahrh. | 78.27 | 1.81 | 17.69 | 1.05 | - | 0.87 | 0.31 | - | Spur | - | - | Bibra. | 100
16 | Messerheft. Erotische Gruppe. 16. Jahrh. | 62.82 | 1.43 | 34.82 | Spur | - | 0.83 | Spur | - | 0.1 | - | - | Bibra. | 100
17 | Engelskopf. 16. Jahrh. | 71.59 | Spur | 27.11 | Spur | - | 1.3 | Spur | - | Spur | - | - | Bibra. | 100
18 | Engelskopf. 16. Jahrh. | 59.35 | 1.3 | 37.63 | Spur | - | 1.13 | 0.2 | - | 0.39 | - | - | Bibra. | 100
19 | Beschlääge einer Truhe. Vergoldet. 17. Jahrh. | 81.33 | - | 17.47 | 0.3 | - | 0.9 | - | - | Spur | - | - | Bibra. | 100
20 | Schlossblech. Vergoldet. 17. Jahrh. | 80.59 | - | 17.58 | 0.41 | - | 1.02 | Spur | - | 0.4 | - | - | Bibra. | 100
21 | Kleiner Hahn für einen Wasserbehälter. 17. Jahrh. | 71.81 | 1.18 | 20.84 | 4.59 | - | 1.58 | Spur | Spur | Spur | - | - | Bibra. | 100
22 | Kleiner Hahn für einen Wasserbehälter. 17. Jahrh. | 68.78 | 0.92 | 24.44 | 5.08 | - | 0.78 | - | - | Spur | - | - | Bibra. | 100
23 | Gepresste Nägelköpfe. 17. Jahrh. | 85.59 | 1.3 | 10.74 | 2.02 | - | 0.33 | Spur | - | 0.02 | - | - | Bibra. | 100
24 | Parierstange eines Degens. 17. Jahrh. | 65.99 | 3.2 | 28.69 | 0.4 | Spur | 0.9 | - | - | 0.81 | - | - | Bibra. | 99.99
25 | Buchbeschläge. Versilbert. 17. Jahrh. | 65.1 | 2.45 | 25.9 | 4.64 | Spur | 1.6 | - | - | 0.31 | - | - | Bibra. | 100
26 | Hacken zum Aufhängen von Kleidern etc. An der Wand befestigt.17. Jahrh. | 72.75 | 3.64 | 16.35 | 5.45 | - | 1.29 | Spur | Spur | 0.52 | - | - | Bibra. | 100
27 | Hacken zum Aufhängen von Kleidern etc. An der Wand befestigt.17. Jahrh. | 70.46 | 6.04 | 13.58 | 8.17 | - | 1.2 | 0.05 | - | 0.5 | Spur | - | Bibra. | 100
28 | Hacken zum Aufhängen von Kleidern etc. An der Wand befestigt.17. Jahrh. | 78.49 | 3.9 | 9.22 | 6.8 | - | 1.49 | - | - | 0.1 | - | - | Bibra. | 100
29 | Vase. 17. Jahrh. | 73.45 | 3.62 | 17.92 | 2.8 | - | 1.8 | 0.21 | - | 0.2 | - | - | Bibra. | 100
30 | Schlossblech. 18.Jahrh. | 79.33 | Spur | 19.77 | 0.4 | - | 0.5 | - | - | - | - | - | Bibra. | 100
31 | Kleiner Löffel. 18. Jahrh. | 71.24 | Spur | 28.5 | - | - | 0.26 | Spur | - | Spur | - | - | Bibra. | 100
32 | Schlossblech. 18. Jahrh. | 68.96 | 0.5 | 29.04 | - | - | 1.3 | - | Spur | 0.2 | - | - | Bibra. | 100
33 | Desgleichen. 18. Jahrh. | 74.55 | 0.3 | 24.05 | - | - | 0.7 | - | - | 0.4 | - | - | Bibra. | 100
34 | Desgleichen. 18. Jahrh. | 70.56 | - | 29.04 | 0.2 | - | 0.2 | Spur | Spur | Spur | - | - | Bibra. | 100
35 | Desgleichen. 18. Jahrh. | 71.13 | - | 28.07 | 0.4 | Spur | 0.3 | - | - | 0.1 | - | - | Bibra. | 100
36 | Schellenrolle. Kleine. 18. Jahrh. | 89.39 | 0.93 | 9.25 | Spur | - | 0.03 | 0.1 | - | 0.3 | Spur | - | Bibra. | 100
37 | Desgleichen, grossere. 18. Jahrh. | 72.69 | 6.54 | 15.4 | 3.71 | - | 1.03 | 0.4 | Spur | 0.23 | - | - | Bibra. | 100
38 | Desgleichen, grossere. 18. Jahrh. | 76.75 | 0.4 | 22.06 | 0.31 | - | 1.1 | - | - | 0.38 | - | - | Bibra. | 101
39 | Hacken zum Aufhängen von Kleidern etc. an der Wand befestigt. 18. Jahrh. | 68.4 | 1.25 | 18.69 | 6.5 | Spur | 4.64 | Spur | Spur | 0.52 | Spur | - | Bibra. | 100
40 | Hacken zum Aufhängen von Kleidern etc. an der Wand befestigt. 18. Jahrh. | 77.61 | 4.2 | 8.19 | 8.16 | - | 1.04 | 0.6 | Spur | 0.2 | - | - | Bibra. | 100
41 | Hacken zum Aufhängen von Kleidern etc. an der Wand befestigt. 18. Jahrh. | 73.41 | 4.08 | 14.99 | 5.57 | - | 0.5 | 0.73 | - | 0.52 | 0.2 | - | Bibra. | 100
42 | Hacken zum Aufhängen von Kleidern etc. an der Wand befestigt. 18. Jahrh. | 64.01 | 3.93 | 25.8 | 3.12 | - | 1.84 | 0.9 | Spur | 0.4 | - | - | Bibra. | 100
43 | Hacken zum Aufhängen von Kleidern etc. an der Wand befestigt. 18. Jahrh. | 79.5 | 4.74 | 11.47 | 2.94 | - | 0.48 | 0.87 | - | Spur | - | - | Bibra. | 100
44 | Hacken zum Aufhängen von Kleidern etc. an der Wand befestigt. 18. Jahrh. | 75.78 | 2.76 | 15.95 | 3.09 | - | 1.8 | 0.2 | Spur | 0.42 | Spur | - | Bibra. | 100
45 | Hacken zum Aufhängen von Kleidern etc. an der Wand befestigt. 18. Jahrh. | 75.91 | 1.7 | 20 | 0.79 | - | 1.07 | 0.5 | - | 0.03 | - | - | Bibra. | 100
46 | Platte, an welcher der Haeken an der Wand aufsitzt. 18. Jahrh. | 69.4 | Spur | 30.6 | - | - | Spur | - | - | - | - | - | Bibra. | 100
47 | Schlossblech, stark vergoldet. 18. Jahrh. | 72.62 | Spur | 26.89 | - | - | 0.39 | - | - | 0.1 | - | - | Bibra. | 100
48 | Kolhenbeschläge einer Pistole. Spur: Vergoldung. 18. Jahrh. | 83.75 | Spur | 15.35 | Spur | - | 0.9 | - | - | - | - | - | Bibra. | 100
49 | Degenknopf. (Galanterie-Degen.) 18. Jahrh. | 77.69 | 0.15 | 20.46 | 0.9 | - | 0.8 | Spur | - | Spur | - | - | Bibra. | 100
50 | Grosser Ring. (Am obernTheile einer Himmel-Bettstelle angebracht.) 18. Jahrh. | 69.06 | 0.9 | 21.07 | 6.78 | - | 0.99 | 0.8 | Spur | 0.4 | Spur | - | Bibra. | 100
51 | Engel. (Zur Befestigung des Ringer dienend, die ganze Vorrichtung um dem Liegenden das Aufstehen zu erleichtern.) 18. Jahrh. | 74.69 | 1.97 | 14.85 | 6.76 | - | 0.81 | 0.72 | Spur | 0.2 | Spur | - | Bibra. | 100
52 | Seidenhaspel. 18. Jahrh | 79.63 | 1.77 | 16.58 | 0.88 | - | 1.02 | 0.02 | - | 0.1 | - | - | Bibra. | 100
53 | Gürtelhacken. (Zum Aufhingen einer Tasche.) 18. Jahrh. | 78.13 | Spur | 18.07 | 2.88 | - | 0.72 | Spur | - | 0.2 | - | - | Bibra. | 100
54 | Desgleichen. Versilbert. 18. Jahrh | 84.17 | 0.3 | 13.87 | 0.7 | Spur | 0.51 | Spur | - | 0.45 | - | - | Bibra. | 100
55 | Ring. 19.Jahrh. | 75.57 | 1.22 | 18.98 | 2.2 | - | 1.48 | 0.5 | - | 0.05 | - | - | Bibra. | 100
56 | Fingerhut. 19.Jahrh. | 84.99 | - | 13.88 | Spur | - | 0.97 | - | - | 0.16 | Spur | - | Bibra. | 100
57 | Fingerhut. 19.Jahrh. | 82.26 | 1.33 | 14.62 | 0.42 | - | 0.95 | 0.12 | - | 0.3 | - | - | Bibra. | 100
58 | Siegelstock. 19. Jahrh. | 75.88 | Spur | 22.06 | 0.93 | - | 0.83 | Spur | - | 0.3 | Spur | - | Bibra. | 100
59 | Griff einer Scheere. 19. Jahrh. | 95.54 | Spur | 4.66 | 0.1 | - | 0.5 | - | - | 0.2 | - | - | Bibra. | 101